## Составы
[20 empty] | Л. | Л. | Л. | Л.
Номер состава | Условное обозначение по ГОСТ 7473-94 | Марка цемента | Класс | Марка | Морозостойкость | Водонепроницаемость | Подвижность | Цемент, кг | Щебень, кг | Песок, кг | Вода, кг | С-3, % | ЛСТ, % | СНВ, % | ЦМИД-4, % | С-3, кг | ЛСТ, кг | СНВ, кг | ЦМИД-4, кг | С-3, r=1,16 | ЛСТ, r=1,033 | СНВ, r=1,016 | ЦМИД-4, кг | Хим. добавка
1 | БСГ B7,5 F25 П3 | ПЦ 400 Д20 | B7,5 | 100 | F25 |  | П3 | 200 | 1150 | 820 | 130 |  | 0.2% |  |  | 0 | 0.4 | 0 | 0 | 0 | 4.819277 | 0 | 0 | 0,40 кг сухого ЛСТ или 4,82 кг р-ра, r=1,033г/см3
2 | БСГ B10 F25 W4 П3 | ПЦ 400 Д20 | B10 | 150 | F25 | W4 | П3 | 225 | 1110 | 800 | 135 |  | 0.2% |  |  | 0 | 0.45 | 0 | 0 | 0 | 5.421687 | 0 | 0 | 0,45 кг сухого ЛСТ или 5,42 кг р-ра, r=1,033г/см3
3 | БСГ B15 F100 W4 П3 | ПЦ 400 Д20 | B15 | 200 | F100 | W4 | П3 | 270 | 1080 | 800 | 140 |  | 0.2% |  |  | 0 | 0.54 | 0 | 0 | 0 | 6.506024 | 0 | 0 | 0,54 кг сухого ЛСТ или 6,51 кг р-ра, r=1,033г/см3
4 | БСГ B20 F150 W4 П3 | ПЦ 400 Д20 | B20 | 250 | F150 | W4 | П3 | 325 | 1050 | 780 | 145 |  | 0.2% |  |  | 0 | 0.65 | 0 | 0 | 0 | 7.831325 | 0 | 0 | 0,65 кг сухого ЛСТ или 7,83 кг р-ра, r=1,033г/см3
5 | БСГ B22,5 F150 W4 П3 | ПЦ 400 Д20 | B22,5 | 300 | F150 | W4 | П3 | 350 | 1020 | 760 | 150 |  | 0.2% |  |  | 0 | 0.7 | 0 | 0 | 0 | 8.433735 | 0 | 0 | 0,70 кг сухого ЛСТ или 8,43 кг р-ра, r=1,033г/см3
52 | БСГ B7,5 F25 П3 | ПЦ 400 Д20 | B7,5 | 100 | F25 |  | П3 | 215 | 1131 | 884 | 137 |  |  |  |  | 0 | 0 | 0 | 0 | 0 | 0 | 0 | 0
54 | БСГ B10 F25 W4 П3 | ПЦ 400 Д20 | B10 | 150 | F25 | W4 | П3 | 255 | 1171 | 785 | 186 |  |  |  |  | 0 | 0 | 0 | 0 | 0 | 0 | 0 | 0
59 | БСГ B15 F100 W4 П3 | ПЦ 400 Д20 | B15 | 200 | F100 | W4 | П3 | 300 | 1242 | 676 | 175 |  |  |  |  | 0 | 0 | 0 | 0 | 0 | 0 | 0 | 0
67 | БСГ B20 F150 W4 П3 | ПЦ 400 Д20 | B20 | 250 | F150 | W4 | П3 | 335 | 1192 | 707 | 169 |  |  |  |  | 0 | 0 | 0 | 0 | 0 | 0 | 0 | 0
82 | БСГ B22,5 F200 W6 П3 | ПЦ 400 Д20 | B22,5 | 300 | F200 | W6 | П3 | 375 | 1212 | 624 | 189 |  |  |  |  | 0 | 0 | 0 | 0 | 0 | 0 | 0 | 0
97 | БСГ B25 F200 W6 П3 | ПЦ 400 Д20 | B25 | 350 | F200 | W6 | П3 | 440 | 1111 | 655 | 169 |  |  |  |  | 0 | 0 | 0 | 0 | 0 | 0 | 0 | 0
101 | БСГ B22,5 F200 W6 П3 | ПЦ 400 Д20 | B22,5 | 300 | F200 | W6 | П3 | 350 | 1212 | 665 | 120 | 0.5% |  |  |  | 1.75 | 0 | 0 | 0 | 4.510309 | 0 | 0 | 0 | 1,75 кг сухого С-3 или 4,51 кг р-ра, r=1,16г/см3
105 | БСГ B25 F200 W6 П3 | ПЦ 400 Д20 | B25 | 350 | F200 | W6 | П3 | 415 | 1100 | 700 | 130 | 0.5% |  |  |  | 2.075 | 0 | 0 | 0 | 5.347938 | 0 | 0 | 0 | 2,08 кг сухого С-3 или 5,35 кг р-ра, r=1,16г/см3
109 | БСГ B30 F200 W6 П3 | ПЦ 400 Д20 | B30 | 400 | F200 | W6 | П3 | 540 | 1175 | 520 | 154 | 0.5% |  |  |  | 2.7 | 0 | 0 | 0 | 6.958763 | 0 | 0 | 0 | 2,70 кг сухого С-3 или 6,96 кг р-ра, r=1,16г/см3
111 | БСГ B22,5 F200 W4 П3 | ПЦ 400 Д20 | B22,5 | 300 | F200 | W4 | П3 | 350 | 1200 | 650 | 115 |  | 0.2% | 0.005% |  | 0 | 0.7 | 0.0175 | 0 | 0 | 8.433735 | 0.3240741 | 0 | 0,7 кг сухого ЛСТ или 7,5 кг р-ра конц. 9% r=1,033г/см3 и 0,0175 кг сухого СНВ или 0,315 кг р-ра конц. 5,5% r=1,01г/см3
115 | БСГ B22,5 F300 W6 П3 | ПЦ 400 Д20 | B22,5 | 300 | F300 | W6 | П3 | 400 | 1150 | 630 | 120 |  | 0.2% | 0.005% |  | 0 | 0.8 | 0.02 | 0 | 0 | 9.638554 | 0.3703704 | 0 | 0,8 кг сухого ЛСТ или 9 кг р-ра, r=1,033г/см3 и 0,02 кг сухого СНВ или 0,36 кг р-ра, r=1,016 г/см3
118 | БСГ B22,5 F300 W8 П3 | ПЦ 400 Д20 | B22,5 | 300 | F300 | W8 | П3 | 420 | 1150 | 630 | 130 |  | 0.19% | 0.005% |  | 0 | 0.798 | 0.021 | 0 | 0 | 9.614458 | 0.3888889 | 0 | 0,8 кг сухого ЛСТ или 9 кг р-ра, r=1,033г/см3 и 0,02 кг сухого СНВ или 0,36 кг р-ра, r=1,016г/см3
122 | БСГ B25 F200 W6 П3 | ПЦ 400 Д20 | B25 | 350 | F200 | W6 | П3 | 410 | 1100 | 660 | 120 |  | 0.205% | 0.005% |  | 0 | 0.8405 | 0.0205 | 0 | 0 | 10.12651 | 0.3796296 | 0 | 0,84 кг сухого ЛСТ или 9 кг р-ра, r=1,033г/см3 и 0,02 кг сухого СНВ или 0,36 кг р-ра, r=1,016г/см3
126 | БСГ B25 F200 W8 П3 | ПЦ 400 Д20 | B25 | 350 | F200 | W8 | П3 | 445 | 1000 | 700 | 140 |  | 0.2% | 0.005% |  | 0 | 0.89 | 0.02225 | 0 | 0 | 10.72289 | 0.412037 | 0 | 0,89 кг сухого ЛСТ или 9,57 кг р-ра конц. 9% r=1,033г/см3 и 0,022 кг сухого СНВ или 0,4 кг р-ра конц. 5,5% r=1,01г/см3
127 | БСГ B25 F300 W8 П3 | ПЦ 400 Д20 | B25 | 350 | F300 | W8 | П3 | 445 | 1000 | 700 | 150 |  | 0.2% | 0.005% |  | 0 | 0.89 | 0.02225 | 0 | 0 | 10.72289 | 0.412037 | 0 | 0,89 кг сухого ЛСТ или 9,57 кг р-ра, r=1,033г/см3 и 0,022 кг сухого СНВ или 0,4 кг р-ра, r=1,016г/см3
136 | БСГ B30 F300 W8 П3 | ПЦ 400 Д20 | B30 | 400 | F300 | W8 | П3 | 480 | 1000 | 700 | 150 |  | 0.2% | 0.005% |  | 0 | 0.96 | 0.024 | 0 | 0 | 11.56627 | 0.4444444 | 0 | 0,96 кг сухого ЛСТ или 10,3 кг р-ра, r=1,033г/см3 и 0,024 кг сухого СНВ или 0,43 кг р-ра, r=1,01г/см3
137 | БСГ B7,5 F25 П3 | ПЦ 500 Д0 | B7,5 | 100 | F25 |  | П3 | 170 | 1150 | 820 | 110 |  | 0.2% |  |  | 0 | 0.34 | 0 | 0 | 0 | 4.096386 | 0 | 0 | 0,34 кг сухого ЛСТ или 4,10 кг р-ра, r=1,033г/см3
138 | БСГ B10 F25 W4 П3 | ПЦ 500 Д0 | B10 | 150 | F25 | W4 | П3 | 192 | 1100 | 800 | 115 |  | 0.2% |  |  | 0 | 0.384 | 0 | 0 | 0 | 4.626506 | 0 | 0 | 0,38 кг сухого ЛСТ или 4,63 кг р-ра, r=1,033г/см3
139 | БСГ B15 F100 W4 П3 | ПЦ 500 Д0 | B15 | 200 | F100 | W4 | П3 | 230 | 1080 | 800 | 120 |  | 0.2% |  |  | 0 | 0.46 | 0 | 0 | 0 | 5.542169 | 0 | 0 | 0,46 кг сухого ЛСТ или 5,54 кг р-ра, r=1,033г/см3
140 | БСГ B20 F150 W4 П3 | ПЦ 500 Д0 | B20 | 250 | F150 | W4 | П3 | 293 | 1050 | 780 | 125 |  | 0.2% |  |  | 0 | 0.586 | 0 | 0 | 0 | 7.060241 | 0 | 0 | 0,59 кг сухого ЛСТ или 7,06 кг р-ра, r=1,033г/см3
141 | БСГ B22,5 F150 W4 П3 | ПЦ 500 Д0 | B22,5 | 300 | F150 | W4 | П3 | 315 | 1020 | 760 | 135 |  | 0.2% |  |  | 0 | 0.63 | 0 | 0 | 0 | 7.590361 | 0 | 0 | 0,63 кг сухого ЛСТ или 7,59 кг р-ра, r=1,033г/см3
205 | БСГ B7,5 F25 П3 | ПЦ 500 Д0 | B7,5 | 100 | F25 |  | П3 | 190 | 1161 | 930 | 115 |  |  |  |  | 0 | 0 | 0 | 0 | 0 | 0 | 0 | 0
207 | БСГ B10 F25 W4 П3 | ПЦ 500 Д0 | B10 | 150 | F25 | W4 | П3 | 230 | 1212 | 800 | 120 |  |  |  |  | 0 | 0 | 0 | 0 | 0 | 0 | 0 | 0
210 | БСГ B15 F100 W4 П3 | ПЦ 500 Д0 | B15 | 200 | F100 | W4 | П3 | 275 | 1212 | 770 | 144 |  |  |  |  | 0 | 0 | 0 | 0 | 0 | 0 | 0 | 0
221 | БСГ B20 F150 W4 П3 | ПЦ 500 Д0 | B20 | 250 | F150 | W4 | П3 | 300 | 1222 | 720 | 144 |  |  |  |  | 0 | 0 | 0 | 0 | 0 | 0 | 0 | 0
236 | БСГ B22,5 F200 W6 П3 | ПЦ 500 Д0 | B22,5 | 300 | F200 | W6 | П3 | 340 | 1130 | 770 | 155 |  |  |  |  | 0 | 0 | 0 | 0 | 0 | 0 | 0 | 0
251 | БСГ B25 F200 W6 П3 | ПЦ 500 Д0 | B25 | 350 | F200 | W6 | П3 | 389 | 1120 | 760 | 162 |  |  |  |  | 0 | 0 | 0 | 0 | 0 | 0 | 0 | 0
266 | БСГ B30 F200 W6 П3 | ПЦ 500 Д0 | B30 | 400 | F200 | W6 | П3 | 440 | 1180 | 582 | 202 |  |  |  |  | 0 | 0 | 0 | 0 | 0 | 0 | 0 | 0
270 | БСГ B22,5 F200 W6 П3 | ПЦ 500 Д0 | B22,5 | 300 | F200 | W6 | П3 | 310 | 1130 | 800 | 128 | 0.5% |  |  |  | 1.55 | 0 | 0 | 0 | 3.994845 | 0 | 0 | 0 | 1,55 кг сухого С-3 или 3,99 кг р-ра, r=1,16г/см3
274 | БСГ B25 F200 W6 П3 | ПЦ 500 Д0 | B25 | 350 | F200 | W6 | П3 | 350 | 1120 | 800 | 130 | 0.5% |  |  |  | 1.75 | 0 | 0 | 0 | 4.510309 | 0 | 0 | 0 | 1,75 кг сухого С-3 или 4,51 кг р-ра, r=1,16г/см3
278 | БСГ B30 F200 W6 П3 | ПЦ 500 Д0 | B30 | 400 | F200 | W6 | П3 | 400 | 1180 | 620 | 168 | 0.5% |  |  |  | 2 | 0 | 0 | 0 | 5.154639 | 0 | 0 | 0 | 2,00 кг сухого С-3 или 5,75 кг р-ра, r=1,16г/см3
287 | БСГ B22,5 F300 W8 П3 | ПЦ 500 Д0 | B22,5 | 300 | F300 | W8 | П3 | 350 | 1040 | 844 | 108 |  | 0.2% |  |  | 0 | 0.7 | 0 | 0 | 0 | 8.433735 | 0 | 0 | 0,75 кг сухого ЛСТ или 8,9 кг р-ра, r=1,033г/см3
292 | БСГ B25 F200 W6 П3 | ПЦ 500 Д0 | B25 | 350 | F200 | W6 | П3 | 360 | 1030 | 740 | 129 |  | 0.2% |  |  | 0 | 0.72 | 0 | 0 | 0 | 8.674699 | 0 | 0 | 0,72 кг сухого ЛСТ или 8,67 кг, r=1,033г/см3
296 | БСГ B25 F300 W8 П3 | ПЦ 500 Д0 | B25 | 350 | F300 | W8 | П3 | 370 | 1060 | 746 | 126 |  | 0.215% |  |  | 0 | 0.7955 | 0 | 0 | 0 | 9.584337 | 0 | 0 | 0,88 кг сухого ЛСТ или 10,62 кг р-ра, r=1,033г/см3
305 | БСГ B30 F300 W8 П3 | ПЦ 500 Д0 | B30 | 400 | F300 | W8 | П3 | 400 | 1076 | 746 | 128 |  | 0.15% | 0.01% |  | 0 | 0.6 | 0.04 | 0 | 0 | 7.228916 | 0.7407407 | 0 | 0,66 кг сухого ЛСТ или 7,95 кг р-ра, r=1,033г/см3 и 0,044 кг сухого СНВ или 0,815 кг р-ра, r=1,016г/см3
314 | БСГ B35 F300 W8 П3 | ПЦ 500 Д0 | B35 | 450 | F300 | W8 | П3 | 480 | 1010 | 704 | 156 |  | 0.22% | 0.005% |  | 0 | 1.056 | 0.024 | 0 | 0 | 12.72289 | 0.4444444 | 0 | 1,06 кг сухого ЛСТ или 12,72 кг р-ра, r=1,033г/см3 и 0,024 кг сухого СНВ или 0,444 кг р-ра, r=1,016г/см3
315 | БСГ B25 F200 W12 П3 | ПЦ 400 Д20 | B25 | 350 | F200 | W12 | П3 | 410 | 1100 | 660 | 128 |  | 0.205% | 0.005% |  | 0 | 0.8405 | 0.0205 | 0 | 0 | 10.12651 | 0.3796296 | 0 | 0,84 кг сухого ЛСТ или 9 кг р-ра, r=1,033г/см3 и 0,02 кг сухого СНВ или 0,36 кг р-ра, r=1,01г/см3
316 | БСГ B25 F200 W12 П3 | ПЦ 500 Д0 | B25 | 350 | F200 | W12 | П3 | 390 | 1030 | 710 | 125 |  | 0.2% | 0.005% |  | 0 | 0.78 | 0.0195 | 0 | 0 | 9.39759 | 0.3611111 | 0 | 0,78 кг сухого ЛСТ или 8,4 кг р-ра, r=1,033г/см3 и 0,02 кг сухого СНВ или 0,36 кг р-ра, r=1,016г/см3
318 | БСГ B40 F300 W12 П3 | ПЦ 500 Д0 | B40 | 550 | F300 | W12 | П3 | 370 | 1020 | 819 | 103 |  |  |  | 6% | 0 | 0 | 0 | 22.2 | 0 | 0 | 0 | 22.2 | 22 кг сухого ЦМИД-4 всыпать в песок