## Расчёт эффективности утепления
Место расположение | 231 | [12 empty] | 1й Вариант | 2й Вариант
Внутренняя температура дома, ⁰С | 23 |  | Природный газ | 33.5 | мДж/м3
Средняя температура отопительного периода , ⁰С | -3.1 | FALSE | Сжиженный газ | 27 | мДж/литр
Продолжительность отопительного периода, сутки | 214 |  | Каменный уголь | 25 | мДж/кг
Вид топлива | 7 |  | Бурый уголь | 18 | мДж/кг | [7 empty] | Стены | 2.416667 | 1.651899
Стоимость топлива | 2.5 | руб/кВт*ч | Дрова | 10 | мДж/кг | [7 empty] | Перекрытия | 1.501137 | 1.501137
КПД котла, % | 90 |  | Солярка | 35 | мДж/литр | [7 empty] | Окна и двери | 1.587508 | 1.587508
Расход воздуха на вентиляцию, м3/ч на чел. | 30 |  | Пеллеты | 18 | мДж/кг | [7 empty] | Вентиляция | 1.146888288 | 1.146888288
Количество проживающих людей, чел. | 4 |  |  | 600 | [8 empty] | ГВС | 0.5815 | 0.5815
Норма потребления горячей воды, литров/чел.*сутки | 50
| Термосопротивление, R, Вт/(м2*ч*°С) | Стоимость, руб/м2 | Площадь, м2 |  | Итого затраты, руб. | Теплопотери, кВт*ч | Теплопотери в год, кВт*ч | Расход электричества в год, кВт*ч | Затраты на отопление за отопительный период, руб | Экономия, руб/год | Экономия, % | Окупаемость, лет
Наружние стены и фронтоны отапливаемых помещений | [5 empty] | Наружние стены и фронтоны отапливаемых помещений
1й вариант | 2 |  | 200 |  | 0 | 2.416667 | 12412 | 13791.11 | 34477.78
2й вариант | 3 | 2000 |  |  | 400000 | 1.651899 | 8484.152 | 9426.835 | 23567.09 | 10910.69 | 31.65% | 36.6613
Перекрытие холодного чердака или мансарда | [5 empty] | Перекрытие холодного чердака или мансарда
1й вариант | 3.5 |  | 100 |  | 0 | 0.7054054 | 3622.962 | 4025.514 | 10063.78
2й вариант |  |  |  |  | 0 | 0 | 0 | 0 | 0 | 0 | 0% | 0
Полы нижнего этажа | [5 empty] | Полы нижнего этажа
1й вариант | 3 |  | 100 |  | 0 | 0.7957317 | 4086.878 | 4540.976 | 11352.44
2й вариант |  |  |  |  | 0 | 0 | 0 | 0 | 0 | 0 | 0% | 0
Окна | [5 empty] | Окна
1й вариант | 0.59 | 100 | 30.8 |  | 3080 | 1.362508 | 6997.844 | 7775.382 | 19438.45
2й вариант |  | 1000 |  |  | 30800 | 0 | 0 | 0 | 0 | 0 | 0% | 0
Двери и ворота(гаража) | [5 empty] | Двери и ворота(гаража)
1й вариант | 1 |  | 10 |  | 0 | 0.225 | 1155.6 | 1284 | 3210
2й вариант |  |  |  |  | 0 | 0 | 0 | 0 | 0 | 0 | 0% | 0
Итого: | [9 empty] | 10910.69 | 13.89% | 2.540628
1й вариант |  |  |  |  | 403080 | 5.505312 | 28275.28 | 31416.98 | 78542.45
2й вариант |  |  |  |  | 430800 | 4.740544 | 24347.44 | 27052.71 | 67631.77
Вентиляция | [5 empty] | 1.146888288 | 5890.418 | 5890.418 | 14726.05
Горячая вода | [5 empty] | 0.5815 | 4335.29184 | 4335.29184 | 10838.2296
Всего: | [10 empty] | 10.48%
1й вариант | [5 empty] | 7.233701 | 38500.99 | 41642.69 | 104106.7
2й вариант | [5 empty] | 6.468933 | 34573.15 | 37278.42 | 93196.04
Note on A3: СНиП 23-01-99
Note on A4: СНиП 23-01-99
Note on A8: СНиП 41-01-2003
Note on A10: СНиП 2.04.01-85
Исходные данные
Результаты расчёта
Теплота сгорания топлива
Температура холодной пятидневки

## Теплопроводность материалов
| Расчёт термосопротивления конструкции | [12 empty] | Карта зон влажности
Влажностный режим помещения | [5 empty] | 1
Зона влажности (по карте) | [5 empty] | 2
Значит условия эксплуатации ограждающих конструкций | [5 empty] | А
| Толщина слоя, мм | Теплопроводность материала слоя λ, Вт/(м·°С) |  | Термосопротивление R, Вт/(м2*ч*°С)
1 слой | 500 | 0.17 |  | 2.941176
2 слой | 0 | 0.12 |  | 0
3 слой |  |  |  | 0
4 слой |  |  |  | 0
5 слой |  |  |  | 0
Итого: |  |  |  | 2.941176
Материал | Характеристики материала в сухом состоянии |  |  | Расчетное массовое отношение влаги в материале (при условиях эксплуатации по прил. 2) , w, % |  | Расчетные коэффициенты (при условиях эксплуатации по прил. 2)
| плотность γп, , кг/м3 | удельная теплоемкость со, кДж/(кг·°С) | коэффициент теплопроводности, λo, Вт/(м·°С) |  |  | теплопроводности λ, Вт/(м·°С) |  | паропроницаемости μ , мг/(м·ч·Па)
|  |  |  | А | Б | А | Б | А, Б
I. Бетоны и растворы
А. Бетоны на природных плотных заполнителях
1. Железобетон | 2500 | 0.84 | 1.69 | 2 | 3 | 1.92 | 2.04 | 0.03
2. Бетон на гравии или щебне из природного камня | 2400 | 0.84 | 1.51 | 2 | 3 | 1.74 | 1.86 | 0.03
3. Плотный силикатный бетон | 1800 | 0.88 | 0.81 | 2 | 4 | 0.99 | 1.16 | 0.11
Б. Бетоны на природных пористых заполнителях
4. Туфобетон | 1800 | 0.84 | 0.64 | 7 | 10 | 0.87 | 0.99 | 0.09
5. То же | 1600 | 0.84 | 0.52 | 7 | 10 | 0.7 | 0.81 | 0.11
6. » | 1400 | 0.84 | 0.41 | 7 | 10 | 0.52 | 0.58 | 0.11 |  | Термическое сопротивление замкнутых воздушных прослоек Rв.п
7. » | 1200 | 0.84 | 0.29 | 7 | 10 | 0.41 | 0.47 | 0.12 | Толщина воздушной прослойки, м | Термическое сопротивление замкнутой воздушной прослойки Rв.п, м2·°С/Вт
8. Пемзобетон | 1600 | 0.84 | 0.52 | 4 | 6 | 0.62 | 0.68 | 0.075 |  | горизонтальной при потоке теплоты снизу вверх и вертикальной |  | горизонтальной при потоке теплоты сверху вниз
9. То же | 1400 | 0.84 | 0.42 | 4 | 6 | 0.49 | 0.54 | 0.083 |  | при температуре воздуха в прослойке
10. » | 1200 | 0.84 | 0.34 | 4 | 6 | 0.4 | 0.43 | 0.098 |  | положительной | отрицательной | положительной | отрицательной
11. » | 1000 | 0.84 | 0.26 | 4 | 6 | 0.3 | 0.34 | 0.11 | 0,01 | 0,13 | 0,15 | 0,14 | 0,15
12. » | 800 | 0.84 | 0.19 | 4 | 6 | 0.22 | 0.26 | 0.12 | 0,02 | 0,14 | 0,15 | 0,15 | 0,19
13. Бетон на вулканическом шлаке | 1600 | 0.84 | 0.52 | 7 | 10 | 0.64 | 0.7 | 0.075 | 0,03 | 0,14 | 0,16 | 0,16 | 0,21
14. То же | 1400 | 0.84 | 0.41 | 7 | 10 | 0.52 | 0.58 | 0.083 | 0,05 | 0,14 | 0,17 | 0,17 | 0,22
15. » | 1200 | 0.84 | 0.33 | 7 | 10 | 0.41 | 0.47 | 0.09 | 0,1 | 0,15 | 0,18 | 0,18 | 0,23
16. » | 1000 | 0.84 | 0.24 | 7 | 10 | 0.29 | 0.35 | 0.098 | 0,15 | 0,15 | 0,18 | 0,19 | 0,24
17. » | 800 | 0.84 | 0.2 | 7 | 10 | 0.23 | 0.29 | 0.11 | 0,2-0,3 | 0,15 | 0,19 | 0,19 | 0,24
В. Бетоны на искусственных пористых заполнителях | [8 empty] | Примечание. При оклейке одной или обеих поверхностей воздушной прослойки алюминиевой фольгой термическое сопротивление следует увеличивать в 2 раза.
18. Керамзитобетон на керамзитовом песке и керамзитопенобетон | 1800 | 0.84 | 0.66 | 5 | 10 | 0.8 | 0.92 | 0.09
19. То же | 1600 | 0.84 | 0.58 | 5 | 10 | 0.67 | 0.79 | 0.09
20. » | 1400 | 0.84 | 0.47 | 5 | 10 | 0.56 | 0.65 | 0.098
21. » | 1200 | 0.84 | 0.36 | 5 | 10 | 0.44 | 0.52 | 0.11
22. » | 1000 | 0.84 | 0.27 | 5 | 10 | 0.33 | 0.41 | 0.14
23. » | 800 | 0.84 | 0.21 | 5 | 10 | 0.24 | 0.31 | 0.19
24. » | 600 | 0.84 | 0.16 | 5 | 10 | 0.2 | 0.26 | 0.26
25. » | 500 | 0.84 | 0.14 | 5 | 10 | 0.17 | 0.23 | 0.3
26. Керамзитобетон на кварцевом песке с поризацией | 1200 | 0.84 | 0.41 | 4 | 8 | 0.52 | 0.58 | 0.075
27. То же | 1000 | 0.84 | 0.33 | 4 | 8 | 0.41 | 0.47 | 0.075
28. Керамзитобетон на кварцевом песке с поризацией | 800 | 0.84 | 0.23 | 4 | 8 | 0.29 | 0.35 | 0.075
29. Керамзитобетон на перлитовом песке | 1000 | 0.84 | 0.28 | 9 | 13 | 0.35 | 0.41 | 0.15
30. То же | 800 | 0.84 | 0.22 | 9 | 13 | 0.29 | 0.35 | 0.17
31. Шунгизитобетон | 1400 | 0.84 | 0.49 | 4 | 7 | 0.56 | 0.64 | 0.098
32. То же | 1200 | 0.84 | 0.36 | 4 | 7 | 0.44 | 0.5 | 0.11
33. » | 1000 | 0.84 | 0.27 | 4 | 7 | 0.33 | 0.38 | 0.14
34. Перлитобетон | 1200 | 0.84 | 0.29 | 10 | 15 | 0.44 | 0.5 | 0.15
35. То же | 1000 | 0.84 | 0.22 | 10 | 15 | 0.33 | 0.38 | 0.19
36. » | 800 | 0.84 | 0.16 | 10 | 15 | 0.27 | 0.33 | 0.26
37. » | 600 | 0.84 | 0.12 | 10 | 15 | 0.19 | 0.23 | 0.3
38. Шлакопемзобетон (термозитобетон) | 1800 | 0.84 | 0.52 | 5 | 8 | 0.63 | 0.76 | 0.075
39. То же | 1600 | 0.84 | 0.41 | 5 | 8 | 0.52 | 0.63 | 0.09
40. » | 1400 | 0.84 | 0.35 | 5 | 8 | 0.44 | 0.52 | 0.098
41. » | 1200 | 0.84 | 0.29 | 5 | 8 | 0.37 | 0.44 | 0.11
42. » | 1000 | 0.84 | 0.23 | 5 | 8 | 0.31 | 0.37 | 0.11
43. Шлакопемзопено- и шлакопемзогазобетон | 1600 | 0.84 | 0.47 | 8 | 11 | 0.63 | 0.7 | 0.09
44. То же | 1400 | 0.84 | 0.35 | 8 | 11 | 0.52 | 0.58 | 0.098
45. » | 1200 | 0.84 | 0.29 | 8 | 11 | 0.41 | 0.47 | 0.11
46. » | 1000 | 0.84 | 0.23 | 8 | 11 | 0.35 | 0.41 | 0.11
47. » | 800 | 0.84 | 0.17 | 8 | 11 | 0.29 | 0.35 | 0.13
48. Бетон на доменных гранулированных шлаках | 1800 | 0.84 | 0.58 | 5 | 8 | 0.7 | 0.81 | 0.083
49. То же | 1600 | 0.84 | 0.47 | 5 | 8 | 0.58 | 0.64 | 0.09
50. » | 1400 | 0.84 | 0.41 | 5 | 8 | 0.52 | 0.58 | 0.098
51. » | 1200 | 0.84 | 0.35 | 5 | 8 | 0.47 | 0.52 | 0.11
52. Аглопоритобетон и бетоны на топливных (котельных) шлаках | 1800 | 0.84 | 0.7 | 5 | 8 | 0.85 | 0.93 | 0.075
53. То же | 1600 | 0.84 | 0.58 | 5 | 8 | 0.72 | 0.78 | 0.083
54. » | 1400 | 0.84 | 0.47 | 5 | 8 | 0.59 | 0.65 | 0.09
55. » | 1200 | 0.84 | 0.35 | 5 | 8 | 0.48 | 0.54 | 0.11
56. » | 1000 | 0.84 | 0.29 | 5 | 8 | 0.38 | 0.44 | 0.14
57. Бетон на зольном гравии | 1400 | 0.84 | 0.47 | 5 | 8 | 0.52 | 0.58 | 0.09
58. То же | 1200 | 0.84 | 0.35 | 5 | 8 | 0.41 | 0.47 | 0.11
59. » | 1000 | 0.84 | 0.24 | 5 | 8 | 0.3 | 0.35 | 0.12
60. Вермикулитобетон | 800 | 0.84 | 0.21 | 8 | 13 | 0.23 | 0.26
61. Тоже | 600 | 0.84 | 0.14 | 8 | 13 | 0.16 | 0.17 | 0.15
62. » | 400 | 0.84 | 0.09 | 8 | 13 | 0.11 | 0.13 | 0.19
63. » | 300 | 0.84 | 0.08 | 8 | 13 | 0.09 | 0.11 | 0.23
Кладка стен из керамзитобетонных камней с трехрядными несквозными пустотами (ГОСТ 6133-99)на цементно-песчаном растворе плотностью 1800 кг/м3
63а. Камни γ = 1200 кг/м3 | 1270 | 0.84 | 0.35 | 5 | 10 | 0.42 | 0.47 | 0.1
63б. То же γ = 1000 кг/м3 | 1060 | 0.84 | 0.28 | 5 | 10 | 0.36 | 0.41 | 0.11
63в. » γ = 800 кг/м3 | 880 | 0.84 | 0.23 | 5 | 10 | 0.29 | 0.33 | 0.14
Г. Бетоны ячеистые (ГОСТ 25485, ГОСТ 5742, ГОСТ 21520) ФГУП. Научно-исследовательский центр «Строительство». Филиал - НИИЖБ
64. Газо- и пенобетон, газо- и пеносиликат (λ определен по ГОСТ 7076) | 1000 | 0.84 | 0.21 | 6 | 8 | 0.23 | 0.25 | 0.11
65. То же | 800 | 0.84 | 0.17 | 6 | 8 | 0.19 | 0.21 | 0.14
66. » | 600 | 0.84 | 0.14 | 5 | 6 | 0.16 | 0.18 | 0.17
67. » | 400 | 0.84 | 0.1 | 5 | 6 | 0.12 | 0.14 | 0.23
68. » | 300 | 0.84 | 0.08 | 5 | 6 | 0.1 | 0.12 | 0.26
69. Газо- и пенозолобетон (λ определен по ГОСТ 7076) | 1000 | 0.84 | 0.24 | 8 | 12 | 0.3 | 0.36 | 0.098
70. То же | 800 | 0.84 | 0.2 | 8 | 12 | 0.27 | 0.33 | 0.12
71. » | 600 | 0.84 | 0.16 | 8 | 12 | 0.23 | 0.29 | 0.15
72. » | 400 | 0.84 | 0.13 | 8 | 12 | 0.2 | 0.26 | 0.2
Кладка стен из мелких ячеистобетонных блоков на клеевом растворе c толщиной швов 2-3 мм (λ и w определены по ГОСТ 26254)
73. Блоки из газо- и пенобетона, газо- и пеносиликата
74. То же | 800 | 0.84 | 0.22 | 6 | 8 | 0.25 | 0.27 | 0.14
75. » | 600 | 0.84 | 0.15 | 5 | 6 | 0.17 | 0.19 | 0.17
76. » | 400 | 0.84 | 0.11 | 5 | 6 | 0.13 | 0.15 | 0.23
77. » | 300 | 0.84 | 0.08 | 5 | 6 | 0.12 | 0.14 | 0.26
Кладка стен из мелких ячеистобетонных блоков на теплоизоляционном растворе (γo = 1000 кг/м3 с толщиной растворных швов 12 мм (λ и w определены по ГОСТ 26254)
78. Блоки из газо- и пенобетона, газо- и пеносиликата
79. То же, γo = 800 кг/м3 | 815 | 0.84 | 0.22 | 6 | 8 | 0.25 | 0.27 | 0.14
80. » γo = 600 кг/м3 | 630 | 0.84 | 0.16 | 5 | 6 | 0.2 | 0.23 | 0.17
81. » γo = 400 кг/м3 | 450 | 0.84 | 0.12 | 5 | 6 | 0.17 | 0.19 | 0.2
Кладка стен из мелких ячеистобетонных блоков на цементно-песчаном растворе (γo = 1800 кт/м3 с толщиной растворных швов 12 мм (λ и w определены по ГОСТ 26254)
82. Блоки из газо- и пенобетона, газо- и пеносиликата, γo = 1000 кг/м3 | 1060 | 0.84 | 0.25 | 6 | 8 | 0.35 | 0.37 | 0.11
83. То же, γo = 800 кг/м3 | 880 | 0.84 | 0.22 | 6 | 8 | 0.26 | 0.28 | 0.14
84. » γo = 600 кг/м3 | 700 | 0.84 | 0.17 | 5 | 6 | 0.23 | 0.25 | 0.17
Д. Полистиролбетон (ГОСТ 51263)
Всероссийский федеральный технологический институт ВНИИЖЕЛЕЗОБЕТОН (λ определен по ГОСТ 7076)
85. Полистиролбетон | 600 | 1.06 | 0.145 | 4 | 8 | 0.175 | 0.2 | 0.068
86. То же | 500 | 1.06 | 0.125 | 4 | 8 | 0.14 | 0.155 | 0.075
87. » | 400 | 1.06 | 0.105 | 4 | 8 | 0.12 | 0.13 | 0.085
88. » | 300 | 1.06 | 0.085 | 4 | 8 | 0.095 | 0.105 | 0.1
89. » | 250 | 1.06 | 0.075 | 4 | 8 | 0.085 | 0.09 | 0.11
90. » | 200 | 1.06 | 0.065 | 4 | 8 | 0.07 | 0.075 | 0.12
Е. Модифицированный полистиролбетон
ФГУП. Научно-исследовательский центр «Строительство». Филиал - НИИЖБ
91. Модифицированный монолитный полистиролбетон на портландцементе (ТУ 5745-175-46854090-04 и ТУ 5745-204-46854090-05) (λ определен по ГОСТ 7076) | 300 | 1.06 | 0.085 | 3,8 | 7,5 | 0.085 | 0.105 | 0.1
92. Тоже | 250 | 1.06 | 0.075 | 3,7 | 7,3 | 0.075 | 0.09 | 0.109
93. Модифицированный полистиролбетон на шлакопортландцементе в стеновых блоках и плитах (ТУ 5746-001-57096126-2001), в блоках (ТУ 5741-200-46854090-05), в перемычках (ТУ 5828-023-02495282-02) (λ определен по ГОСТ 7076) | 500 | 1.06 | 0.121 | 3,8 | 7,6 | 0.13 | 0.15 | 0.075
94. Тоже | 400 | 1.06 | 0.102 | 3,6 | 7,2 | 0.111 | 0.127 | 0.085
95. » | 300 | 1.06 | 0.081 | 3,4 | 6,8 | 0.09 | 0.096 | 0.1
96. » | 250 | 1.06 | 0.07 | 3,3 | 6,6 | 0.075 | 0.082 | 0.116
97. » | 200 | 1.06 | 0.062 | 3,2 | 6,4 | 0.065 | 0.071 | 0.135
98. Модифицированный полистиролбетон на композиционном малоклинкерном вяжущем в стеновых блоках и плитах (ТУ 5746-001-57096126-2001), ТУ 5741-162-46854090-03) (λ определен по ГОСТ 7076) | 500 | 1.06 | 0.105 | 3,4 | 6,0 | 0.114 | 0.12 | 0.075
99. Тоже | 400 | 1.06 | 0.083 | 3,2 | 5,6 | 0.09 | 0.093 | 0.085
100. » | 300 | 1.06 | 0.062 | 3,0 | 5,2 | 0.065 | 0.068 | 0.1
101. » | 250 | 1.06 | 0.057 | 2,9 | 5,0 | 0.058 | 0.06 | 0.116
102. » | 200 | 1.06 | 0.052 | 2,8 | 4,8 | 0.053 | 0.054 | 0.135
103. Модифицированный полистиролбетон на активированном пластифицированном шлакопортландцементе (ТУ 5746-001-57096126-2001, ТУ 5828-023-02495282-02, ТУ 5741-200-4684090-05) (λ определен по ГОСТ 7076) | 500 | 1.06 | 0.113 | 3,6 | 6,8 | 0.122 | 0.137 | 0.075
104. Тоже | 400 | 1.06 | 0.092 | 3 | 6 | 0.1 | 0.11 | 0.083
105. » | 300 | 1.06 | 0.071 | 3 | 6 | 0.077 | 0.08 | 0.1
106. » | 250 | 1.06 | 0.063 | 3 | 6 | 0.066 | 0.071 | 0.111
107. » | 200 | 1.06 | 0.057 | 3 | 6 | 0.059 | 0.062 | 0.122
Кладка стен из полистиролбетонных блоков (295x375x600 мм) на клеевом растворе с толщиной швов 2-3 мм (λ и w определены по ГОСТ 26254)
108. Блоки на портландцементе | 500 | 1.06 | 0.13 | 4 | 8 | 0.15 | 0.17 | 0.075
109. То же | 400 | 1.06 | 0.11 | 4 | 8 | 0.13 | 0.14 | 0.085
110. » | 300 | 1.06 | 0.09 | 4 | 8 | 0.11 | 0.12 | 0.1
111. » | 250 | 1.06 | 0.08 | 4 | 8 | 0.09 | 0.1 | 0.11
112. Блоки на шлакопортландцементе | 500 | 1.06 | 0.13 | 3,8 | 7,6 | 0.14 | 0.16 | 0.075
113. Тоже | 400 | 1.06 | 0.11 | 3,6 | 7,2 | 0.12 | 0.13 | 0.085
114. Блоки на шлакопортландцементе | 300 | 1.06 | 0.09 | 3,4 | 6,8 | 0.1 | 0.11 | 0.1
115. Тоже | 250 | 1.06 | 0.08 | 3,3 | 6,6 | 0.08 | 0.09 | 0.11
116. Блоки на активированном пластифицированном шлакопортландцементе | 500 | 1.06 | 0.12 | 3,6 | 6,8 | 0.13 | 0.15 | 0.075
117. То же | 400 | 1.06 | 0.1 | 3,4 | 6,4 | 0.11 | 0.12 | 0.085
118. » | 300 | 1.06 | 0.08 | 3,2 | 6,0 | 0.08 | 0.09 | 0.1
119. » | 250 | 1.06 | 0.07 | 3,1 | 5,8 | 0.07 | 0.08 | 0.11
Кладка стен из полистиролбетонных блоков (295x375x600 мм) на цементно-песчаном растворе (γo = 1800 кг/м3 с толщиной швов 10 мм (λ и w определены по ГОСТ 26254)
120. Блоки на портландцементе, γo = 500 кг/м3 | 550 | 1.06 | 0.14 | 4 | 8 | 0.17 | 0.19 | 0.075
121. То же, γo = 400 кг/м3 | 460 | 1.06 | 0.12 | 4 | 8 | 0.15 | 0.17 | 0.085
122. » γo = 300 кг/м3 | 370 | 1.06 | 0.1 | 4 | 8 | 0.13 | 0.15 | 0.1
123. » γo = 250 кг/м3 | 320 | 1.06 | 0.09 | 4 | 8 | 0.11 | 0.13 | 0.11
124. Блоки на шлакопортландцементе, | 550 | 1.06 | 0.14 | 3,8 | 7,6 | 0.17 | 0.19 | 0.075
γo = 500 кг/м3
125. То же, γo = 400 кг/м3 | 460 | 1.06 | 0.12 | 3,6 | 7,2 | 0.14 | 0.16 | 0.085
126 » γo = 300 кг/м3 | 370 | 1.06 | 0.1 | 3,4 | 6,8 | 0.12 | 0.14 | 0.1
127. » γo = 250 кг/м3 | 320 | 1.06 | 0.09 | 3,3 | 6,6 | 0.1 | 0.12 | 0.11
128. Блоки на активированном пластифицированном портландцементе, γo = 500 кг/м3 | 550 | 1.06 | 0.13 | 3,6 | 6,8 | 0.15 | 0.17 | 0.075
129. То же, γo = 400 кг/м3 | 460 | 1.06 | 0.11 | 3,4 | 6,4 | 0.13 | 0.15 | 0.085
130. » γo = 300 кг/м3 | 370 | 1.06 | 0.09 | 3,2 | 6,0 | 0.1 | 0.12 | 0.1
131. » γo = 250 кг/м3 | 320 | 1.06 | 0.08 | 3,1 | 5,8 | 0.09 | 0.11 | 0.11
Ж. Растворы цементные, известковые и гипсовые
132. Цементно-песчаный | 1800 | 0.84 | 0.58 | 2 | 4 | 0.76 | 0.93 | 0.09
133. Сложный (песок, известь, цемент) | 1700 | 0.84 | 0.52 | 2 | 4 | 0.7 | 0.87 | 0.098
134. Известково-песчаный | 1600 | 0.84 | 0.47 | 2 | 4 | 0.7 | 0.81 | 0.12
135. Цементно-шлаковый | 1400 | 0.84 | 0.41 | 2 | 4 | 0.52 | 0.64 | 0.11
136. То же | 1200 | 0.84 | 0.35 | 2 | 4 | 0.47 | 0.58 | 0.14
137. Цементно-перлитовый | 1000 | 0.84 | 0.21 | 7 | 12 | 0.26 | 0.3 | 0.15
138. То же | 800 | 0.84 | 0.16 | 7 | 12 | 0.21 | 0.26 | 0.16
139. Гипсоперлитовый | 600 | 0.84 | 0.14 | 10 | 15 | 0.19 | 0.23 | 0.17
140. Поризованный гипсоперлитовый | 500 | 0.84 | 0.12 | 6 | 10 | 0.15 | 0.19 | 0.43
141. То же | 400 | 0.84 | 0.09 | 6 | 10 | 0.13 | 0.15 | 0.53
142. Плиты из гипса (ГОСТ 6428) | 1200 | 0.84 | 0.35 | 4 | 6 | 0.41 | 0.47 | 0.098
143. То же | 1000 | 0.84 | 0.23 | 4 | 6 | 0.29 | 0.35 | 0.11
144. Листы гипсовые обшивочные (сухая штукатурка) (ГОСТ 6266) | 800 | 0.84 | 0.15 | 4 | 6 | 0.19 | 0.21 | 0.075
II. Кирпичная кладка и облицовка природным камнем (λ и w определены
по ГОСТ 26254 и ГОСТ 530)
А. Кирпичная кладка из керамического камня и кирпича на цементно-песчаном растворе (γo = 1800 кг/м3)
1. Камня керамического крупноформатного пустотелого из пористой керамики, γo = 600 кг/м3 | 670 | 0.88 | 0.13 | 1 | 1,4 | 0.15 | 0.16 | 0.12
2. То же, γo = 800 кг/м3 | 890 | 0.88 | 0.18 | 1 | 1,4 | 0.21 | 0.23 | 0.12
3. Камня керамического пустотелого (250x120x138 мм), γo = 800 кг/м3 | 960 | 0.88 | 0.2 | 1 | 2 | 0.27 | 0.35 | 0.14
4. То же, γo = 1000 кг/м3 | ИЗО | 0.88 | 0.26 | 1 | 2 | 0.32 | 0.41 | 0.14
5. » γo = 1200 кг/м3 | 1300 | 0.88 | 0.32 | 1 | 2 | 0.4 | 0.48 | 0.14
6. » γo = 1400 кг/м3 | 1460 | 0.88 | 0.39 | 1 | 2 | 0.47 | 0.54 | 0.13
7. Кирпича трепельного полнотелого одинарного и утолщенного, γo = 900 кг/м3 | 1090 | 0.88 | 0.3 | 2 | 4 | 0.4 | 0.47 | 0.23
8. Кирпича трепельного полнотелого одинарного и утолщенного, γo = 1000 кг/м3 | 1170 | 0.88 | 0.34 | 2 | 4 | 0.45 | 0.5 | 0.19
9. Кирпича керамического пустотелого одинарного и утолщенного, γo = 1000 кг/м3 | 1170 | 0.88 | 0.28 | 1 | 2 | 0.35 | 0.44 | 0.14
10. То же, γo = 1200 кг/м3 | 1330 | 0.88 | 0.34 | 1 | 2 | 0.42 | 0.5 | 0.14
11. » γo = 1400 кг/м3 | 1480 | 0.88 | 0.4 | 1 | 2 | 0.49 | 0.55 | 0.13
12. Кирпича керамического полнотелого одинарного и утолщенного, γo = 1600 кг/м3 | 1640 | 0.88 | 0.45 | 1 | 2 | 0.61 | 0.7 | 0.11
13. То же, γo = 1800 кг/м3 | 1800 | 0.88 | 0.56 | 1 | 2 | 0.7 | 0.81 | 0.1
14. » γo = 2000 кг/м3 | 1960 | 0.88 | 0.66 | 1 | 2 | 0.8 | 0.9 | 0.09
Б. Кирпичная кладка из керамического камня и кирпича на теплоизоляционном цементном растворе с пористыми наполнителями (γo = 1200 кг/м3)
15. Камня керамического крупноформатного пустотелого из пористой керамики, γo = 600 кг/м3 | 640 | 0.88 | 0.13 | 1 | 1,4 | 0.15 | 0.16 | 0.13
16. То же, γo = 800 кг/м3 | 870 | 0.88 | 0.18 | 1 | 1,4 | 0.21 | 0.23 | 0.13
17. Камня керамического пустотелого (250x120x138 мм), γo = 800 кг/м3 | 890 | 0.88 | 0.2 | 1,5 | 3 | 0.26 | 0.32 | 0.15
18. Тоже, γo = 1000 кг/м3 | 1030 | 0.88 | 0.25 | 1,5 | 3 | 0.31 | 0.37 | 0.15
19. » γo = 1200 кг/м3 | 1200 | 0.88 | 0.27 | 1,5 | 3 | 0.32 | 0.41 | 0.15
20. » γo = 1400 кг/м3 | 1370 | 0.88 | 0.35 | 1,5 | 3 | 0.42 | 0.52 | 0.14
21. Кирпича трепельного полнотелого одинарного и утолщенного, γo = 900 кг/м3 | 960 | 0.88 | 0.26 | 2 | 4 | 0.31 | 0.37 | 0.24
22. То же, γo = 1000 кг/м3 | 1040 | 0.88 | 0.31 | 2 | 4 | 0.39 | 0.45 | 0.2
23. Кирпича керамического пустотелого одинарного и утолщенного, γo = 1000 кг/м3 | 1040 | 0.88 | 0.25 | 1,5 | 3 | 0.29 | 0.36 | 0.15
24. То же, γo = 1200 кг/м3 | 1200 | 0.88 | 0.29 | 1,5 | 3 | 0.33 | 0.42 | 0.15
25. » γo = 1400 кг/м3 | 1360 | 0.88 | 0.33 | 1,5 | 3 | 0.37 | 0.46 | 0.14
26. Кирпича керамического полнотелого одинарного и утолщенного, γo = 1600 кг/м3 | 1510 | 0.88 | 0.42 | 1,5 | 3 | 0.56 | 0.66 | 0.12
27. То же, γo = 1800 кг/м3 | 1670 | 0.88 | 0.5 | 1,5 | 3 | 0.7 | 0.82 | 0.11
28. » γo = 2000 кг/м3 | 1830 | 0.88 | 0.6 | 1,5 | 3 | 0.74 | 0.86 | 0.1
В. Кирпичная кладка из керамического камня и кирпича на теплоизоляционном цементном перлитовом растворе (γo = 800 кг/м3)
29. Камня керамического крупноформатного пустотелого из пористой керамики, γo = 600 кг/м3 | 630 | 0.88 | 0.12 | 1 | 1,4 | 0.14 | 0.15 | 0.14
30. То же, γo = 800 кг/м3 | 800 | 0.88 | 0.17 | 1 | 1,4 | 0.2 | 0.22 | 0.14
31. Камня керамического пустотелого (250x120x138 мм), γo = 800 кг/м3 | 800 | 0.88 | 0.19 | 2 | 3 | 0.24 | 0.3 | 0.16
32. То же, γo = 1000 кг/м3 | 970 | 0.88 | 0.23 | 2 | 3 | 0.3 | 0.36 | 0.16
33. » γo = 1200 кг/м3 | 1140 | 0.88 | 0.25 | 2 | 3 | 0.35 | 0.42 | 0.16
34. » γo = 1400 кг/м3 | 1300 | 0.88 | 0.28 | 2 | 3 | 0.4 | 0.47 | 0.15
35. Кирпича трепельного полнотелого одинарного и утолщенного, γo = 1000 кг/м3 | 960 | 0.88 | 0.28 | 2 | 4 | 0.38 | 0.45 | 0.24
36. То же, γo = 1200 кг/м3 | 1110 | 0.88 | 0.3 | 2 | 4 | 0.39 | 0.46 | 0.2
37. Кирпича керамического пустотелого одинарного и утолщенного, γo = 1000 кг/м3 | 960 | 0.88 | 0.23 | 2 | 4 | 0.31 | 0.37 | 0.16
38. То же, γo = 1200 кг/м3 | 1110 | 0.88 | 0.27 | 2 | 4 | 0.36 | 0.43 | 0.16
39. » γo = 1400 кг/м3 | 1270 | 0.88 | 0.3 | 2 | 4 | 0.41 | 0.49 | 0.15
40. » γo = 1600 кг/м3 | 1430 | 0.88 | 0.39 | 2 | 4 | 0.5 | 0.6 | 0.13
41. Кирпича керамического полнотелого одинарного и утолщенного, γo = 1800 кг/м3 | 1590 | 0.88 | 0.45 | 2 | 4 | 0.57 | 0.69 | 0.12
42. То же, γo = 2000 кг/м3 | 1750 | 0.88 | 0.53 | 2 | 4 | 0.65 | 0.77 | 0.12
Г. Кирпичная кладка из силикатного кирпича и камня на цементно-песчаном растворе (γo = 1800 кг/м3) (ГОСТ 379)
43. Полнотелого одинарного кирпича, γo = 2000 кг/м3 | 1960 | 0.88 | 1.06 | 2 | 4 | 1.25 | 1.48 | 0.09
44. То же, γo = 1800 кг/м3 | 1800 | 0.88 | 0.78 | 2 | 4 | 0.9 | 1.05 | 0.11
45. Пустотелого одинарного и утолщенного кирпича, γo = 1600 кг/м3 | 1640 | 0.88 | 0.68 | 2 | 4 | 0.8 | 0.9 | 0.12
46. Пустотелого одиннадцатипустотного утолщенного кирпича и камня, γo = 1400 кг/м3 | 1500 | 0.88 | 0.64 | 2 | 4 | 0.7 | 0.81 | 0.13
47. Пустотелого четырнадцатипустотного утолщенного кирпича и камня, γo = 1300 кг/м3 | 1400 | 0.88 | 0.52 | 2 | 4 | 0.64 | 0.76 | 0.14
48. То же, γo = 1200 кг/м3 | 1300 | 0.88 | 0.43 | 2 | 4 | 0.5 | 0.61 | 0.15
49. Кладка из шлакового кирпича и камня (у0 = 1400 кг/м3) на цементно-песчаном растворе (γo = 1800 кг/м3) | 1500 | 0.88 | 0.52 | 1,5 | 3 | 0.64 | 0.7 | 0.11
Д. Облицовка природным камнем
50. Гранит, гнейс и базальт | 2800 | 0.88 | 3.49 | 0 | 0 | 3.49 | 3.49 | 0.008
51. Мрамор | 2800 | 0.88 | 2.91 | 0 | 0 | 2.91 | 2.91 | 0.008
52. Известняк | 2000 | 0.88 | 0.93 | 2 | 3 | 1.16 | 1.28 | 0.06
53. То же | 1800 | 0.88 | 0.7 | 2 | 3 | 0.93 | 1.05 | 0.075
54. » | 1600 | 0.88 | 0.58 | 2 | 3 | 0.73 | 0.81 | 0.09
55. » | 1400 | 0.88 | 0.49 | 2 | 3 | 0.56 | 0.58 | 0.11
56. Туф | 2000 | 0.88 | 0.76 | 3 | 5 | 0.93 | 1.05 | 0.075
57. То же | 1800 | 0.88 | 0.56 | 3 | 5 | 0.7 | 0.81 | 0.083
58. » | 1600 | 0.88 | 0.41 | 3 | 5 | 0.52 | 0.64 | 0.09
59. » | 1400 | 0.88 | 0.33 | 3 | 5 | 0.43 | 0.52 | 0.098
60. » | 1200 | 0.88 | 0.27 | 3 | 5 | 0.35 | 0.41 | 0.11
61. » | 1000 | 0.88 | 0.21 | 3 | 5 | 0.24 | 0.29 | 0.11
III. Дерево, изделия из него и других природных органических материалов
(λ и w определены по ГОСТ 26254 и ГОСТ 530)
1. Сосна и ель поперек волокон (ГОСТ 8486, ГОСТ 9463) | 500 | 2.3 | 0.09 | 15 | 20 | 0.14 | 0.18 | 0.06
2. Сосна и ель вдоль волокон | 500 | 2.3 | 0.18 | 15 | 20 | 0.29 | 0.35 | 0.32
3. Дуб поперек волокон (ГОСТ 9462, ГОСТ 2695) | 700 | 2.3 | 0.1 | 10 | 15 | 0.18 | 0.23 | 0.05
4. Дуб вдоль волокон | 700 | 2.3 | 0.23 | 10 | 15 | 0.35 | 0.41 | 0.3
5. Фанера клееная (ГОСТ 3916) | 600 | 2.3 | 0.12 | 10 | 13 | 0.15 | 0.18 | 0.02
6. Картон облицовочный | 1000 | 2.3 | 0.18 | 5 | 10 | 0.21 | 0.23 | 0.06
7. Картон строительный многослойный (ГОСТ 4408) | 650 | 2.3 | 0.13 | 6 | 12 | 0.15 | 0.18 | 0.083
8. Плиты древесно-волокнистые и древесно-стружечные (ГОСТ 4598, ГОСТ 10632) | 1000 | 2.3 | 0.15 | 10 | 12 | 0.23 | 0.29 | 0.12
9. То же | 800 | 2.3 | 0.13 | 10 | 12 | 0.19 | 0.23 | 0.12
10. » | 600 | 2.3 | 0.11 | 10 | 12 | 0.13 | 0.16 | 0.13
11. » | 400 | 2.3 | 0.08 | 10 | 12 | 0.11 | 0.13 | 0.19
12. » | 200 | 2.3 | 0.06 | 10 | 12 | 0.07 | 0.08 | 0.24
13. Плиты фибролитовые (ГОСТ 8928) и арболит (ГОСТ 19222) на портландцементе | 800 | 2.3 | 0.16 | 10 | 15 | 0.24 | 0.3 | 0.11
14. То же | 600 | 2.3 | 0.12 | 10 | 15 | 0.18 | 0.23 | 0.11
15. » | 400 | 2.3 | 0.08 | 10 | 15 | 0.13 | 0.16 | 0.26
16. » | 300 | 2.3 | 0.07 | 10 | 15 | 0.11 | 0.14 | 0.3
17. Плиты камышитовые | 300 | 2.3 | 0.07 | 10 | 15 | 0.09 | 0.14 | 0.45
18. То же | 200 | 2.3 | 0.06 | 10 | 15 | 0.07 | 0.09 | 0.49
19. Плиты торфяные (ГОСТ 4861) | 300 | 2.3 | 0.064 | 10 | 15 | 0.07 | 0.08 | 0.19
20. То же | 200 | 2.3 | 0.052 | 15 | 20 | 0.06 | 0.064 | 0.49
21. То же, блоки «Геокар» (ТУ 5768-001-03983434-99) | 380 | 2.3 | 0.055 | 10 | 20 | 0.063 | 0.072 | 0.19
22. Пакля | 150 | 2.3 | 0.05 | 7 | 12 | 0.06 | 0.07 | 0.49
23. Плиты льнокостричные изоляционные | 250 | 2.3 | 0.054 | 7 | 12 | 0.091 | 0.11 | 0.49
24. Эковата | 35-40 | 2.3 | 0.032 | 15 | 20 | 0.04 | 0.043 | 0.3
25. То же | 50 | 2.3 | 0.035 | 15 | 20 | 0.045 | 0.048 | 0.3
26. » | 60 | 2.3 | 0.041 | 15 | 20 | 0.049 | 0.052 | 0.3
IV. Теплоизоляционные материалы
А. Минераловатные и стекловолокнистые (λ и w определены по ГОСТ 26254)
1. Маты минераловатные прошивные (ГОСТ 1880) и на синтетическом связующем (ГОСТ 9573) | 125 | 0.84 | 0.056 | 2 | 5 | 0.064 | 0.07 | 0.3
2. То же | 75 | 0.84 | 0.052 | 2 | 5 | 0.06 | 0.064 | 0.49
3. » | 50 | 0.84 | 0.048 | 2 | 5 | 0.052 | 0.06 | 0.53
4. Плиты мягкие, полужесткие и жесткие минераловатные на синтетическом и битумном связующих (ГОСТ 9573, ГОСТ 10140, ГОСТ 12394) | 350 | 0.84 | 0.091 | 2 | 5 | 0.09 | 0.11 | 0.38
5. То же | 300 | 0.84 | 0.084 | 2 | 5 | 0.087 | 0.09 | 0.41
6. » | 200 | 0.84 | 0.07 | 2 | 5 | 0.076 | 0.08 | 0.49
7. » | 100 | 0.84 | 0.056 | 2 | 5 | 0.06 | 0.07 | 0.56
8. » | 50 | 0.84 | 0.048 | 2 | 5 | 0.052 | 0.06 | 0.6
9. Плиты полужесткие минераловатные на крахмальном связующем (ТУ 400-1-61-74 Мосгорисполкома) | 200 | 0.84 | 0.07 | 2 | 5 | 0.076 | 0.08 | 0.38
10. То же | 125 | 0.84 | 0.056 | 2 | 5 | 0.06 | 0.064 | 0.38
11. Плиты из стеклянного штапельного волокна на синтетическом связующем (ГОСТ 10499) | 50 | 0.84 | 0.056 | 2 | 5 | 0.06 | 0.064 | 0.6
12. Маты и полосы из стеклянного волокна прошивные (ТУ 21-23-72-75) | 150 | 0.84 | 0.061 | 2 | 5 | 0.064 | 0.07 | 0.53
Б. Минераловатные и стекловолокнистые (λ определен по ГОСТ 7076)
Минераловатные изделия «Роквул» и ЗАО «Минеральная вата» (г. Железнодорожный)
13. Плита 200 | 200 | 0.84 | 0.045 |  | 5 |  | 0.05 | 0.53
14. Плита 150 | 150 | 0.84 | 0.042 |  | 5 |  | 0.047 | 0.56
15. Плита 100 | 100 | 0.84 | 0.04 |  | 5 |  | 0.045 | 0.59
16. Маты 50 | 50 | 0.84 | 0.042 |  | 5 |  | 0.047 | 0.62
17. Маты 35 | 35 | 0.84 | 0.043 |  | 5 |  | 0.048 | 0.65
Изделия из стеклянного штапельного волокна «Флайдер-Чудово» (г. Чудово)
18. Маты М-11 | 11 | 0.84 | 0.048 |  | 5 |  | 0.055 | 0.7
19. Маты М-15 | 15 | 0.84 | 0.046 |  | 5 |  | 0.053 | 0.68
20. Маты М-17 | 17 | 0.84 | 0.044 |  | 5 |  | 0.053 | 0.66
21. Маты М-25 | 25 | 0.84 | 0.04 |  | 5 |  | 0.05 | 0.61
22. Плита П-15 | 15 | 0.84 | 0.046 |  | 5 |  | 0.055 | 0.55
23. Плита П-17 | 17 | 0.84 | 0.044 |  | 5 |  | 0.053 | 0.54
24. Плита П-20 | 20 | 0.84 | 0.04 |  | 5 |  | 0.048 | 0.53
25. Плита П-30 | 30 | 0.84 | 0.04 |  | 5 |  | 0.046 | 0.52
26. Плита П-35 | 35 | 0.84 | 0.039 |  | 5 |  | 0.046 | 0.52
27. Плита П-45 | 45 | 0.84 | 0.039 |  | 5 |  | 0.045 | 0.51
28. Плита П-60 | 60 | 0.84 | 0.038 |  | 5 |  | 0.045 | 0.51
29. Плита П-75 | 75 | 0.84 | 0.04 |  | 5 |  | 0.047 | 0.5
30. Плита П-85 | 85 | 0.84 | 0.044 |  | 5 |  | 0.05 | 0.5
Минераловатные теплоизоляционные плиты ОАО «АКСИ» (г. Челябинск)
31. Плита ППЖ-200 повышенной жесткости ТУ 67-16-207-93 | 220 | 0.84 | 0.048 | 2 | 5 | 0.05 | 0.054 | 0.42
32. Фасадная плита ПФ ТУ 5762-003-08621635-98 | 180 | 0.84 | 0.047 | 2 | 5 | 0.049 | 0.053 | 0.46
33. Полужесткая плита П-125 ГОСТ 9573-96 | 90 | 0.84 | 0.04 | 2 | 5 | 0.042 | 0.045 | 0.49
34. Полужесткая плита П-125 гидрофобизированная ГОСТ 9573-96 | 100 | 0.84 | 0.04 | 2 | 5 | 0.042 | 0.045 | 0.46
Базальтовая изоляция ТЕРМО ОАО «Термостепс-МТЛ» (г. Самара)
Плиты мягкие
35.ТермоЛайт(ПМ-35) | 40 | 0.84 | 0.038 | 2 | 5 | 0.038 | 0.044 | 0.62
36. Термо Лайт+ (ПМ-50) | 55 | 0.84 | 0.038 | 2 | 5 | 0.038 | 0.043 | 0.6
Плиты полужесткие
37. Термостена (ПП-60) | 70 | 0.84 | 0.038 | 2 |  | 0.038 | 0.043 | 0.58
Плиты жесткие
38. Термовент (ПЖ-80) | 90 | 0.84 | 0.037 | 2 | 5 | 0.038 | 0.04 | 0.59
39. Термокровля Н (ПЖ-100) | 110 | 0.84 | 0.037 | 2 | 5 | 0.038 | 0.04 | 0.58
40. Термомонолит (ПЖ-120) | 130 | 0.84 | 0.037 | 2 | 5 | 0.038 | 0.041 | 0.58
41.Термопол (ПЖ-140) | 150 | 0.84 | 0.038 | 2 | 5 | 0.039 | 0.041 | 0.55
Плиты сверхжесткие
42. Термофасад (ПСЖ-150 Фасад) | Не менее 150 | 0.84 | 0.038 | 2 | 5 | 0.039 | 0.043 | 0.55
43. Термокровля (ПСЖ-150) | 160 | 0.84 | 0.038 | 2 | 5 | 0.039 | 0.043 | 0.52
44. Термокровля В (ПСЖ-175) | 185 | 0.84 | 0.041 | 2 | 5 | 0.042 | 0.045 | 0.5
45. Термокровля В+ (ПСЖ-200) | 210 | 0.84 | 0.042 | 2 | 5 | 0.042 | 0.045 | 0.5
В. Полимерные (λ и w определены по ГОСТ 26254)
46. Пенополистирол (ТУ 6-05-11-78) | 150 | 1.34 | 0.05 | 1 | 5 | 0.052 | 0.06 | 0.05
47. То же | 100 | 1.34 | 0.041 | 2 | 10 | 0.041 | 0.052 | 0.05
48. Пенополистирол (ГОСТ 15588-70*) | 40 | 1.34 | 0.038 | 2 | 10 | 0.041 | 0.05 | 0.05
49. Пенопласт ПХВ-1 (ТУ 6-05-13-79) и ПВ-1 (ТУ 6-05-1158-78) | 125 | 1.26 | 0.052 | 2 | 10 | 0.06 | 0.064 | 0.23
50. То же | 10 | 1.26 | 0.041 | 2 | 10 | 0.05 | 0.052 | 0.23
51. Плиты из резольнофенолформальдегидного пенопласта (ГОСТ 20916) | 10 | 1.68 | 0.047 | 5 | 20 | 0.052 | 0.076 | 0.15
52. То же | 75 | 1.68 | 0.043 | 5 | 20 | 0.05 | 0.07 | 0.23
53. » | 50 | 1.68 | 0.041 | 5 | 20 | 0.05 | 0.064 | 0.23
54. » | 40 | 1.68 | 0.038 | 5 | 20 | 0.041 | 0.06 | 0.23
55. Перлитопластбетон (ТУ 480-1-145-74) | 200 | 1.05 | 0.041 | 2 | 3 | 0.052 | 0.06 | 0.008
56. То же | 100 | 1.05 | 0.035 | 2 | 3 | 0.041 | 0.05 | 0.008
57. Перлитофосфогелевые изделия (ГОСТ 21500) | 300 | 1.05 | 0.076 | 3 | 12 | 0.08 | 0.12 | 0.2
58. То же | 200 | 1.05 | 0.064 | 3 | 12 | 0.07 | 0.09 | 0.23
Г. Полимерные (λ определен по ГОСТ 7076)
59. Экспедированный пенополистирол фирмы БАСФ (ТУ 2244-001-47547616-00) Стиродур 2500С | 25 | 1.34 | 0.029 | 2 | 10 | 0.031 | 0.031 | 0.013
60. То же, 2800С | 28 | 1.34 | 0.029 | 2 | 10 | 0.031 | 0.031 | 0.013
61. » 3035С | 33 | 1.34 | 0.029 | 2 | 10 | 0.031 | 0.031 | 0.013
62. » 4000С | 35 | 1.34 | 0.03 | 2 | 10 | 0.031 | 0.031 | 0.005
63. » 5000С | 45 | 1.34 | 0.03 | 2 | 10 | 0.031 | 0.031 | 0.005
64. Пенополистирол фирмы БАСФ Стиропор PS15 | 15 | 1.34 | 0.039 | 2 | 10 | 0.04 | 0.044 | 0.035
65. То же, PS20 | 20 | 1.34 | 0.037 | 2 | 10 | 0.038 | 0.042 | 0.03
66. » PS30 | 30 | 1.34 | 0.035 | 2 | 10 | 0.036 | 0.04 | 0.03
67. Теплоизоляционные изделия из вспененного синтетического каучука «Аэрофлекс» | 80 | 1.806 | 0.034 | 5 | 15 | 0.04 | 0.054 | 0.003
Теплоизоляционные изделия из вспененного синтетического каучука «Кайманфлекс»:
68. ЕС | 60-80 | 1.806 | 0.039 | 0 | 0 | 0.039 | 0.039 | 0.01
69. ST | 60-80 | 1.806 | 0.039 | 0 | 0 | 0.039 | 0.039 | 0.009
70. ЕСО | 60-95 | 1.806 | 0.041 | 0 | 0 | 0.041 | 0.041 | 0.01
Экструзионный пенополистирол «Пеноплекс» (ТУ 5767-001-56925804-2003):
71. ПО «Пеноплекс» (г. Кириши Ленинградской обл.), тип 35 | 35 | 1.65 | 0.028 | 2 | 3 | 0.029 | 0.03 | 0.018
72. То же, тип 45 | 43 | 1.53 | 0.03 | 2 | 3 | 0.031 | 0.032 | 0.016
Пенополистирол «Радослав» (г. Пере-славль-Залесский):
73. Плита 18 | 18 | 1.34 | 0.042 | 5 | 10 | 0.042 | 0.043 | 0.02
74. Плита 24 | 24 | 1.34 | 0.04 | 5 | 10 | 0.04 | 0.041 | 0.02
Теплотехнические показатели напыляемых пенополиуретанов и меттэмпластов, компания «РИТМ» (г. Самара) (λ и w определены по ГОСТ 26254)
А. При использовании в качестве среднего теплоизоляционного слоя и с внутренней стороны
75. Пенополиуретан Изолан 101(2)* ТУ . 2254-211-10480596-03 | 45-70 | 1.61 | 0.027 | 2 | 5 | 0.027 | 0.027 | 0.017
76. Пенополиуретан Изолан 101(3) ТУ 2254-211-10480596-03 | 45-70 | 1.61 | 0.028 | 2 | 5 | 0.028 | 0.028 | 0.015
77. Пенополиуретан Изолан 105(2) ТУ 2254-228-10480596-97 | 40-70 | 1.061 | 0.025 | 2 | 5 | 0.025 | 0.025 | 0.018
78. Пенополиуретан Изолан 105(3) ТУ 2254-228-10480596-97 | 40-70 | 1.61 | 0.027 | 2 | 5 | 0.027 | 0.027 | 0.014
79. Пенополиуретан Изолан 123(2) ТУ 2254-214-10480596-97 | 50-75 | 1.61 | 0.028 | 2 | 5 | 0.028 | 0.028 | 0.018
80. Пенополиуретан Изолан 123(3) ТУ 2254-214-10480596-97 | 50-75 | 1.61 | 0.028 | 2 | 5 | 0.028 | 0.028 | 0.016
81. Пенополиуретан Изолан 210-1 ТУ 2254-234-10480596-03 | 50-65 | 1.61 | 0.025 | 2 | 5 | 0.025 | 0.025 | 0.043
82. Пенопласт жесткий ЦУСПОР-5162(2) ТУ 2254-030-10493601-95 | 50-70 | 1.61 | 0.028 | 2 | 5 | 0.028 | 0.028 | 0.019
83. Пенопласт жесткий ЦУСПОР-5162(зал) ТУ 2254-030-10493601-95 | 40-50 | 1.61 | 0.025 | 2 | 5 | 0.025 | 0.025 | 0.048
84. Система полиуретановая Корунд 117(3) ТУ 2254-006-02748978-2004 | 40-70 | 1.61 | 0.027 | 2 | 5 | 0.027 | 0.027 | 0.014
85. Пенопласт ППУ Н-10 (2) ТУ 2254-294-05763441-2000 | 40-80 | 1.61 | 0.025 | 2 | 5 | 0.025 | 0.025 | 0.02
86. Пенополиурстанизоцианурат Изолан 14 М (2) ТУ 2254-021-21070677-2004 | 35-65 | 1.61 | 0.026 | 2 | 5 | 0.026 | 0.026 | 0.017
87. Пенополиуретан Изолан 18 М (3) ТУ 2254-024-21070677-2004 | 40-65 | 1.61 | 0.027 | 2 | 5 | 0.027 | 0.027 | 0.014
88. Карбамидный пенопласт Мэттэмпласт (бывший пеноизол) ТУ 2254-001-33000727-2000 | 15-20 | 1.42 | 0.03 | 2 | 5 | 0.03 | 0.03 | 0.24
Б. При использовании для наружной теплоизоляции стен и покрытий
89. Пенополиуретан Изолан 101(2)* ТУ 2254-211-10480596-03 | 45-70 | 1.61 | 0.027 | 2 | 5 | 0.028 | 0.028 | 0.0175
90. Пенополиуретан Изолан 101(3) ТУ 2254-211-10480596-03 | 45-70 | 1.61 | 0.028 | 2 | 5 | 0.029 | 0.029 | 0.0147
91. Пенополиуретан Изолан 105(2) ТУ 2254-228-10480596-03 | 40-70 | 1.61 | 0.025 | 2 | 5 | 0.027 | 0.027 | 0.0177
92. Пенополиуретан Изолан 105(3) ТУ 2254-228-10480596-97 | 40-70 | 1.61 | 0.027 | 2 | 5 | 0.028 | 0.028 | 0.0138
93. Пенополиуретан Изолан 123(2) ТУ 2254-214-10480596-97 | 50-75 | 1.61 | 0.028 | 2 | 5 | 0.029 | 0.029 | 0.0177
94. Пенополиуретан Изолан 123(3) ТУ 2254-214-10480596-97 | 50-75 | 1.61 | 0.028 | 2 | 5 | 0.03 | 0.03 | 0.0155
95. Пенополиуретан Изолан 210-1 ТУ 2254-234-10480596-03 | 50-65 | 1.61 | 0.025 | 2 | 5 | 0.027 | 0.027 | 0.0427
96. Пенопласт жесткий ЦУСПОР-5162(2) ТУ 2254-030-10493601-95 | 50-70 | 1.61 | 0.028 | 2 | 5 | 0.029 | 0.029 | 0.019
97. Пенопласт жесткий ЦУСПОР-5162(зал) ТУ 2254-030-10493601-95 | 40-50 | 1.61 | 0.025 | 2 | 5 | 0.026 | 0.026 | 0.048
98. Система полиуретановая Корунд 117(3) ТУ 2254-006-02748978-2004 | 40-70 | 1.61 | 0.027 | 2 | 5 | 0.028 | 0.028 | 0.0142
99. Пенопласт ППУ Н-10(2) ТУ 2254-294-05763441-2000 | 40-80 | 1.61 | 0.025 | 2 | 5 | 0.027 | 0.027 | 0.02
100. Пенополиуретанизоцианурат Изолан 14 М (2) ТУ 2254-021-21070677-2004 | 35-65 | 1.61 | 0.026 | 2 | 5 | 0.028 | 0.028 | 0.0171
101. Пенополиуретан Изолан 18 М (3) ТУ 2254-024-21070677-2004 | 40-65 | 1.61 | 0.027 | 2 | 5 | 0.028 | 0.028 | 0.0143
102. Карбамидный пенопласт «Метгэм-пласт» (бывший пеноизол) ТУ 2254-001-33000727-2000 | 15-20 | 1.42 | 0.03 | 2 | 5 | 0.031 | 0.031 | 0.237
103. Пенополиуретановое покрытие ИЗОКОР 105 МГ (6) ТУ 2254-235-10480596-04 | Не менее 150 | 1.61 | 0.035 | 2 | 5 | 0.036 | 0.036 | 0.011
* В скобках для всех материалов указано число пароизоляционных слоев.
V. Теплоизоляционные засыпки, пеностекло
1. Гравий керамзитовый (ГОСТ 9759) | 800 | 0.84 | 0.18 | 2 | 3 | 0.21 | 0.23 | 0.21
2. То же | 600 | 0.84 | 0.14 | 2 | 3 | 0.17 | 0.2 | 0.23
3. » | 400 | 0.84 | 0.12 | 2 | 3 | 0.13 | 0.14 | 0.24
4. » | 300 | 0.84 | 0.108 | 2 | 3 | 0.12 | 0.13 | 0.25
5. » | 200 | 0.84 | 0.099 | 2 | 3 | 0.11 | 0.12 | 0.26
6. Гравий шунгизитовый (ГОСТ 19345) | 800 | 0.84 | 0.16 | 2 | 4 | 0.2 | 0.23 | 0.21
7. Тоже | 600 | 0.84 | 0.13 | 2 | 4 | 0.16 | 0.2 | 0.22
8. » | 400 | 0.84 | 0.11 | 2 | 4 | 0.13 | 0.14 | 0.23
9. Щебень из доменного шлака (ГОСТ 5578), шлаковой пемзы (ГОСТ 9760) и аглопорита (ГОСТ 11991) | 800 | 0.84 | 0.18 | 2 | 3 | 0.21 | 0.26 | 0.21
10. То же | 600 | 0.84 | 0.15 | 2 | 3 | 0.18 | 0.21 | 0.23
11. » | 400 | 0.84 | 1.122 | 2 | 3 | 0.14 | 0.16 | 0.24
12. Щебень и песок из перлита вспученного (ГОСТ 10832) | 600 | 0.84 | 0.11 | 1 | 2 | 0.111 | 0.12 | 0.26
13. То же | 400 | 0.84 | 0.076 | 1 | 2 | 0.087 | 0.09 | 0.3
14. » | 200 | 0.84 | 0.064 | 1 | 2 | 0.076 | 0.08 | 0.34
15. Вермикулит вспученный (ГОСТ 12865) | 200 | 0.84 | 0.076 | 1 | 3 | 0.09 | 0.11 | 0.23
16. То же | 100 | 0.84 | 0.064 | 1 | 3 | 0.076 | 0.08 | 0.3
17. Пеностекло или газостекло (ТУ 21-БССР-86-73) | 400 | 0.84 | 0.11 | 1 | 2 | 0.12 | 0.14 | 0.02
18. То же | 300 | 0.84 | 0.09 | 1 | 2 | 0.11 | 0.12 | 0.02
19. » | 200 | 0.84 | 0.07 | 1 | 2 | 0.08 | 0.09 | 0.03
VI. Материалы кровельные, гидроизоляционные, облицовочные и рулонные покрытия для полов
А. Асбестоцементные
1. Листы асбестоцементные плоские (ГОСТ 18124) | 1800 | 0.84 | 0.35 | 2 | 3 | 0.47 | 0.52 | 0.03
2. Тоже | 1600 | 0.84 | 0.23 | 2 | 3 | 0.35 | 0.41 | 0.03
Б. Битумные
3. Битумы нефтяные строительные и кровельные (ГОСТ 6617, ГОСТ 9548) | 1400 | 1.68 | 0.27 | 0 | 0 | 0.27 | 0.27 | 0.008
4. То же | 1200 | 1.68 | 0.22 | 0 | 0 | 0.22 | 0.22 | 0.008
5. » | 1000 | 1.68 | 0.17 | 0 | 0 | 0.17 | 0.17 | 0.008
6. Асфальтобетон (ГОСТ 9128) | 2100 | 1.08 | 1.05 | 0 | 0 | 1.05 | 1.05 | 0.008
7. Изделия из вспученного перлита на битумном связующем (ГОСТ 16136) | 400 | 1.26 | 0.111 | 1 | 2 | 0.12 | 0.13 | 0.04
8. То же | 300 | 1.12 | 0.087 | 1 | 2 | 0.09 | 0.099 | 0.04
9. Рубероид (ГОСТ 10923), пергамин (ГОСТ 2697), толь (ГОСТ 10999) | 600 | 1.68 | 0.17 | 0 | 0 | 0.17 | 0.17 | См. табл. 23
В. Линолеумы
10. Линолеум поливинилхлоридный многослойный (ГОСТ 14632) S а,б = 8,56 | 1800 | 1.47 | 0.38 | 0 | 0 | 0.38 | 0.38 | 0.002
11. То же, S a,6 = 7,52 | 1600 | 1.47 | 0.33 | 0 | 0 | 0.33 | 0.33 | 0.002
12. Линолеум поливинилхлоридный на тканевой подоснове (ГОСТ 7251) S а,б = 8,22 | 1800 | 1.47 | 0.35 | 0 | 0 | 0.35 | 0.35 | 0.002
13. То же, Sa,6 = 7,05 | 1600 | 1.47 | 0.29 | 0 | 0 | 0.29 | 0.29 | 0.002
14. » S a,6 = 5,87 | 1400 | 1.47 | 0.23 | 0 | 0 | 0.23 | 0.23 | 0.002
VII. Металлы, стекло, песок
1. Сталь стержневая арматурная (ГОСТ 10884) | 7850 | 0.482 | 58 | 0 | 0 | 58 | 58 | 0
2. Чугун | 7200 | 0.482 | 50 | 0 | 0 | 50 | 50 | 0
3. Алюминий (ГОСТ 22233) | 2600 | 0.84 | 221 | 0 | 0 | 221 | 221 | 0
4. Медь (ГОСТ 859) | 8500 | 0.42 | 407 | 0 | 0 | 407 | 407 | 0
5. Стекло оконное (ГОСТ 111) | 2500 | 0.84 | 0.76 | 0 | 0 | 0.76 | 0.76 | 0
6. Песок для строительных работ (ГОСТ 8736) | 1600 | 0.84 | 0.35 | 1 | 2 | 0.47 | 0.58 | 0.17
Примечания:
1. Промежуточные значения расчетных теплотехнических показателей следует определять интерполяцией.
2. Значения коэффициентов теплопроводности теплоизоляционных материалов, определенных по ГОСТ 7076 (например, минераловатные, пенополистирольные плиты), при расчете сопротивления теплопередаче наружных ограждающих конструкций следует увеличивать в невентилируемых конструкциях на 30 %; в вентилируемых конструкциях на 20 %.
3. Расчетные значения коэффициентов теплопроводности кладок из керамического кирпича и камня со сквозными пустотами соответствуют конструкциям стен, выполненным по технологии, исключающей заполнение пустот раствором. Коэффициенты теплопроводности кладок из пустотелого кирпича плотностью до 1200 кг/м3, изготовленных без выполнения мероприятий, исключающих заполнение пустот раствором плотностью 1800 кг/м3, следует принимать соответствующими увеличенной плотности кладки на 100 кг/м3.
4. Фактическое значение коэффициента теплопроводности кирпичных кладок стен определяется по ГОСТ 26254.

## Tab (hidden)
1 | Природный газ | руб/м3 | 33.5 | мДж/м3 | Расход газа в год, м3 |  | Республика, край, область, пункт | Темпе- ратура воздуха наиболее холодной пяти- дневки, °С, обес- печенностью |  | Продолжительность, сут, и средняя температура воздуха, °С, периода со средней суточной температурой воздуха
2 | Сжиженный газ | руб/литр | 27 | мДж/литр | Расход газа в год, литр
3 | Каменный уголь | руб/т | 25 | мДж/кг | Расход угля в год, тонн |  |  |  |  | < 8 °С
4 | Бурый уголь | руб/т | 13 | мДж/кг | Расход угля в год, тонн |  |  | 0,98 | 0,92 | про- | сред-
5 | Дрова | руб/м3 | 10 | мДж/кг | Расход дров в год, м3 |  |  |  |  | дол- | няя тем- | Сухой, относительная влажность до 50%
6 | Солярка | руб/литр | 35 | мДж/литр | Расход солярки в год, литр |  |  |  |  | жи- | пера- | Нормальный, относительная влажность 50-60%
7 | Электричество | руб/кВт*ч |  |  | Расход электричества в год, кВт*ч |  |  |  |  | тель- | тура | Влажный, относительная влажность 60-75%
8 | Пеллеты | руб/т | 18 | мДж/кг | Расход пеллет в год, тонн |  |  |  |  | ность |  | Мокрый, относительная влажность свыше 75%
[7 empty] | 1 | 4 | 5 | 11 | 12
[6 empty] | 1 | Абакан | -41 | -40 | 225 | -8.4 | 1, влажная зона
[6 empty] | 2 | Агата | -54 | -53 | 293 | -16.3 | 2, зона нормальной влажности
[6 empty] | 3 | Агзу | -30 | -28 | 231 | -7.9 | 3, сухая зона
[6 empty] | 4 | Агинское | -40 | -36 | 238 | -10.4
[6 empty] | 5 | Акша | -36 | -34 | 237 | -9.6
[6 empty] | 6 | Алдан | -44 | -42 | 267 | -13.3
[6 empty] | 7 | Алейск | -41 | -38 | 216 | -7.8 | Влажный режим помещений зданий (по таблице 2) | Условия эксплуатации А и Б в зонах влажности (по приложению 2)
[6 empty] | 8 | Алексан- дровск- Сахалинский | -29 | -27 | 240 | -6.2 |  | Влажной | Нормальной | Сухой
[6 empty] | 9 | Алексан- дровское | -44 | -42 | 252 | -9.6 | Сухой | Б | А | А
[6 empty] | 10 | Александров Гай | -29 | -28 | 191 | -5.2 | Нормальный | Б | Б | А
[6 empty] | 11 | Александров- ский Завод | -40 | -38 | 250 | -12 | Влажный или мокрый | Б | Б | Б
[6 empty] | 12 | Аллах-Юнь | -55 | -54 | 280 | -21.4
[6 empty] | 13 | Алыгджер | -38 | -36 | 264 | -6.4
[6 empty] | 14 | Амга | -57 | -55 | 259 | -21.3
[6 empty] | 15 | Анадырь | -42 | -40 | 311 | -10.5
[6 empty] | 16 | Анучино | -33 | -31 | 203 | -8.1
[6 empty] | 17 | Апука - Корякский АО | -31 | -29 | 300 | -5.1
[6 empty] | 18 | Арзамас | -35 | -32 | 216 | -4.7
[6 empty] | 19 | Арзгир | -25 | -22 | 163 | 0.1
[6 empty] | 20 | Аркагала | -54 | -51 | 289 | -19
[6 empty] | 21 | Архангельск | -34 | -31 | 253 | -4.4
[6 empty] | 22 | Архара | -38 | -36 | 219 | -11.8
[6 empty] | 23 | Астраханка | -28 | -26 | 202 | -6.6
[6 empty] | 24 | Астрахань | -24 | -23 | 167 | -1.2
[6 empty] | 25 | Ачинск | -46 | -41 | 237 | -7.6
[6 empty] | 26 | Аян | -30 | -28 | 278 | -7.4
[6 empty] | 27 | Бабаево | -36 | -31 | 231 | -3.8
[6 empty] | 28 | Бабушкин | -30 | -28 | 254 | -5.6
[6 empty] | 29 | Багдарин | -44 | -42 | 267 | -13
[6 empty] | 30 | Байдуков | -34 | -31 | 255 | -9
[6 empty] | 31 | Байкит - Эвенкийский АО | -52 | -50 | 267 | -13.9
[6 empty] | 32 | Балашов | -32 | -28 | 199 | -4.2
[6 empty] | 33 | Барабинск | -42 | -39 | 230 | -9
[6 empty] | 34 | Баргузин | -44 | -42 | 241 | -11.5
[6 empty] | 35 | Барнаул | -41 | -39 | 221 | -7.7
[6 empty] | 36 | Батамай | -54 | -52 | 265 | -20.8
[6 empty] | 37 | Бежецк | -34 | -31 | 222 | -3.4
[6 empty] | 38 | Белгород | -27 | -23 | 191 | -1.9
[6 empty] | 39 | Белогорск | -41 | -37 | 223 | -11.9
[6 empty] | 40 | Белорецк | -37 | -34 | 231 | -6.5
[6 empty] | 41 | Беля | -25 | -23 | 223 | -2.7
[6 empty] | 42 | Бердигястях | -56 | -54 | 268 | -19.6
[6 empty] | 43 | Березово | -51 | -50 | 296 | -13.6
[6 empty] | 44 | Березово - Ханты- Мансийский АО | -45 | -43 | 267 | -9.7
[6 empty] | 45 | Бийск | -41 | -38 | 222 | -7.8
[6 empty] | 46 | Бикин | -35 | -32 | 208 | -9.1
[6 empty] | 47 | Бира | -34 | -31 | 220 | -9.1
[6 empty] | 48 | Биробиджан | -35 | -32 | 219 | -10.4
[6 empty] | 49 | Бисер | -39 | -36 | 254 | -6.8
[6 empty] | 50 | Благовещенск | -36 | -34 | 218 | -10.6
[6 empty] | 51 | Богополь | -23 | -21 | 208 | -4.2
[6 empty] | 52 | Боготол | -43 | -39 | 239 | -7.6
[6 empty] | 53 | Богучаны | -49 | -46 | 245 | -10.8
[6 empty] | 54 | Бодайбо | -50 | -47 | 254 | -13.9
[6 empty] | 55 | Болотное | -40 | -39 | 231 | -8.2
[6 empty] | 56 | Бомнак | -44 | -42 | 242 | -14.7
[6 empty] | 57 | Борзя | -44 | -40 | 236 | -12
[6 empty] | 58 | Борковская | -44 | -42 | 277 | -6.6
[6 empty] | 59 | Боровичи | -32 | -29 | 220 | -2.8
[6 empty] | 60 | Братолюбовка | -39 | -37 | 229 | -12.4
[6 empty] | 61 | Братск | -45 | -43 | 249 | -8.6
[6 empty] | 62 | Брохово | -38 | -36 | 285 | -8.7
[6 empty] | 63 | Брянск | -30 | -26 | 205 | -2.3
[6 empty] | 64 | Бугульма | -36 | -33 | 221 | -5.8
[6 empty] | 65 | Буяга | -55 | -52 | 266 | -18.2
[6 empty] | 66 | Бысса | -42 | -41 | 236 | -13.6
[6 empty] | 67 | Вайда-Губа | -19 | -17 | 294 | -0.7
[6 empty] | 68 | Ванавара - Эвенкийский АО | -52 | -51 | 262 | -13.7
[6 empty] | 69 | Варандей | -37 | -36 | 323 | -7.3
[6 empty] | 70 | Великие Луки | -31 | -27 | 212 | -1.9
[6 empty] | 71 | Великий Новгород | -33 | -27 | 221 | -2.3
[6 empty] | 72 | Вельмо | -52 | -49 | 264 | -12.5
[6 empty] | 73 | Вендинга | -40 | -39 | 257 | -5.9
[6 empty] | 74 | Верхнеим- батск | -51 | -48 | 266 | -11.5
[6 empty] | 75 | Верхнеуральск | -35 | -34 | 221 | -7.5
[6 empty] | 76 | Верхний Баскунчак | -28 | -26 | 179 | -3
[6 empty] | 77 | Верхняя Гутара | -40 | -37 | 273 | -7.7
[6 empty] | 78 | Верхотурье | -41 | -37 | 236 | -6.8
[6 empty] | 79 | Верхоянск | -62 | -59 | 279 | -24.1
[6 empty] | 80 | Вилюйск | -53 | -52 | 262 | -18.2
[6 empty] | 81 | Витим | -53 | -51 | 257 | -13.7
[6 empty] | 82 | Владивосток | -25 | -24 | 196 | -3.9
[6 empty] | 83 | Владикавказ | -20 | -18 | 174 | 0.4
[6 empty] | 84 | Владимир | -32 | -28 | 213 | -3.5
[6 empty] | 85 | Волгоград | -28 | -25 | 177 | -2.4
[6 empty] | 86 | Вологда | -38 | -32 | 231 | -4.1
[6 empty] | 87 | Волочанка | -53 | -50 | 306 | -16.1
[6 empty] | 88 | Воркута | -43 | -41 | 306 | -9.1
[6 empty] | 89 | Воронеж | -28 | -26 | 196 | -3.1
[6 empty] | 90 | Воронцово | -52 | -51 | 297 | -19.6
[6 empty] | 91 | Выкса | -33 | -30 | 212 | -4
[6 empty] | 92 | Вытегра | -35 | -32 | 235 | -3.4
[6 empty] | 93 | Вяземский | -34 | -31 | 213 | -9.3
[6 empty] | 94 | Вязьма | -29 | -27 | 217 | -2.8
[6 empty] | 95 | Гвасюги | -37 | -35 | 228 | -10.4
[6 empty] | 96 | Глазов | -38 | -35 | 231 | -6
[6 empty] | 97 | Гош | -43 | -42 | 233 | -14
[6 empty] | 98 | Грозный | -20 | -18 | 160 | 0.9
[6 empty] | 99 | Гроссевичи | -23 | -22 | 248 | -4.3
[6 empty] | 100 | Дальне- реченск | -33 | -31 | 205 | -8.5
[6 empty] | 101 | Дамбуки | -46 | -43 | 244 | -14.3
[6 empty] | 102 | Дарасун | -38 | -34 | 247 | -9.5
[6 empty] | 103 | Де-Кастри | -28 | -27 | 256 | -6.9
[6 empty] | 104 | Демьянское | -44 | -40 | 241 | -8
[6 empty] | 105 | Дербент | -11 | -9 | 138 | 3.7
[6 empty] | 106 | Джалинда | -60 | -56 | 296 | -19.5
[6 empty] | 107 | Джаорэ | -33 | -30 | 252 | -7.9
[6 empty] | 108 | Джарджан | -54 | -52 | 284 | -19
[6 empty] | 109 | Джикимда | -54 | -51 | 259 | -16.5
[6 empty] | 110 | Диксон - Таймырский АО | -42 | -41 | 365 | -11.4
[6 empty] | 111 | Дмитров | -32 | -28 | 216 | -3.1
[6 empty] | 112 | Долинск | -25 | -24 | 231 | -4
[6 empty] | 113 | Дружина | -53 | -52 | 284 | -20.2
[6 empty] | 114 | Дубровское | -52 | -50 | 257 | -12.3
[6 empty] | 115 | Дуван | -39 | -36 | 228 | -6.3
[6 empty] | 116 | Дудинка - Таймырский АО | -48 | -47 | 303 | -14.3
[6 empty] | 117 | Екатеринбург | -38 | -35 | 230 | -6
[6 empty] | 118 | Екатерино- Никольское | -32 | -30 | 213 | -8.8
[6 empty] | 119 | Екючю | -61 | -58 | 281 | -23
[6 empty] | 120 | Елабуга | -38 | -34 | 215 | -5.5
[6 empty] | 121 | Емецк | -35 | -33 | 249 | -4.7
[6 empty] | 122 | Енисейск | -50 | -46 | 245 | -9.6
[6 empty] | 123 | Ербогачен | -53 | -51 | 264 | -14.8
[6 empty] | 124 | Ерофей Павлович | -40 | -38 | 245 | -12.7
[6 empty] | 125 | Ессей - Эвенкийский АО | -56 | -55 | 298 | -17.7
[6 empty] | 126 | Жигалово | -49 | -47 | 252 | -13.3
[6 empty] | 127 | Жиганск | -54 | -51 | 278 | -19.3
[6 empty] | 128 | Завитинск | -38 | -36 | 226 | -11.8
[6 empty] | 129 | Земетчино | -32 | -29 | 208 | -4.2
[6 empty] | 130 | Зея | -43 | -42 | 238 | -13.8
[6 empty] | 131 | Зима | -43 | -42 | 239 | -9.7
[6 empty] | 132 | Змеиногорск | -40 | -38 | 217 | -6.6
[6 empty] | 133 | Зырянка | -53 | -51 | 274 | -19.2
[6 empty] | 134 | Иваново | -34 | -30 | 219 | -3.9
[6 empty] | 135 | Ивдель | -43 | -39 | 245 | -7.4
[6 empty] | 136 | Игарка | -50 | -49 | 285 | -13.9
[6 empty] | 137 | Ижевск | -38 | -34 | 222 | -5.6
[6 empty] | 138 | Ика | -51 | -50 | 262 | -13
[6 empty] | 139 | Илимск | -48 | -45 | 255 | -11
[6 empty] | 140 | Им. Полины Осипенко | -43 | -41 | 240 | -12.2
[6 empty] | 141 | Индига | -35 | -33 | 305 | -5.1
[6 empty] | 142 | Иркутск | -38 | -36 | 240 | -8.5
[6 empty] | 143 | Исиль-Куль | -39 | -36 | 225 | -8.6
[6 empty] | 144 | Исить | -51 | -50 | 256 | -17.4
[6 empty] | 145 | Ича - Корякский АО | -27 | -25 | 282 | -3.8
[6 empty] | 146 | Ичера | -53 | -50 | 254 | -12.9
[6 empty] | 147 | Иэма | -59 | -57 | 292 | -22.9
[6 empty] | 148 | Йошкар-Ола | -38 | -34 | 220 | -5.1
[6 empty] | 149 | Казань | -36 | -32 | 215 | -5.2
[6 empty] | 150 | Калакан | -49 | -47 | 260 | -16
[6 empty] | 151 | Калининград | -21 | -19 | 193 | 1.1
[6 empty] | 152 | Калуга | -30 | -27 | 210 | -2.9
[6 empty] | 153 | Каменск- | -38 | -35 | 222 | -6.9
[6 empty] | 154 | Камышин | -29 | -26 | 188 | -4.1
[6 empty] | 155 | Кандалакша | -35 | -30 | 266 | -3.9
[6 empty] | 156 | Канин Нос | -25 | -23 | 325 | -2
[6 empty] | 157 | Канск | -45 | -42 | 237 | -8.8
[6 empty] | 158 | Карасук | -40 | -37 | 218 | -8.9
[6 empty] | 159 | Катанда | -42 | -40 | 237 | -9.2
[6 empty] | 160 | Кашира | -31 | -27 | 212 | -3.4
[6 empty] | 161 | Кежма | -51 | -48 | 252 | -12.3
[6 empty] | 162 | Кемерово | -42 | -39 | 231 | -8.3
[6 empty] | 163 | Кемь | -29 | -27 | 258 | -3.2
[6 empty] | 164 | Кинешма | -33 | -31 | 221 | -4.1
[6 empty] | 165 | Киренск | -53 | -49 | 251 | -12.3
[6 empty] | 166 | Киров | -35 | -33 | 231 | -5.4
[6 empty] | 167 | Кировский | -34 | -31 | 201 | -8.8
[6 empty] | 168 | Кировское | -38 | -36 | 246 | -9.2
[6 empty] | 169 | Киселевск | -40 | -39 | 227 | -7.3
[6 empty] | 170 | Кисловодск | -18 | -16 | 179 | 0.4
[6 empty] | 171 | Ключи | -40 | -35 | 257 | -6.3
[6 empty] | 172 | Ключи | -40 | -39 | 240 | -7.4
[6 empty] | 173 | Ковдор | -41 | -34 | 276 | -5.2
[6 empty] | 174 | Козыревск | -39 | -37 | 256 | -7.3
[6 empty] | 175 | Койнас | -41 | -40 | 264 | -5.9
[6 empty] | 176 | Колпашево | -44 | -42 | 243 | -9.1
[6 empty] | 177 | Комсомольск- на-Амуре | -37 | -35 | 223 | -10.8
[6 empty] | 178 | Кондинское - Ханты- Мансийский АО | -44 | -40 | 238 | -8.6
[6 empty] | 179 | Кондома | -43 | -40 | 236 | -7.8
[6 empty] | 180 | Корсаков | -23 | -20 | 232 | -2.7
[6 empty] | 181 | Корф - Корякский АО | -32 | -30 | 281 | -6.9
[6 empty] | 182 | Кострома | -34 | -31 | 222 | -3.9
[6 empty] | 183 | Костычевка | -29 | -26 | 190 | -3.9
[6 empty] | 184 | Котельниково | -27 | -24 | 176 | -1.6
[6 empty] | 185 | Коткино | -43 | -41 | 285 | -7.1
[6 empty] | 186 | Котлас | -37 | -34 | 237 | -5.3
[6 empty] | 187 | Кочки | -43 | -39 | 228 | -8.9
[6 empty] | 188 | Кош-Агач | -48 | -46 | 262 | -12.8
[6 empty] | 189 | Красная Поляна | -11 | -9 | 155 | 3
[6 empty] | 190 | Краснодар | -23 | -19 | 149 | 2
[6 empty] | 191 | Краснощелье | -35 | -32 | 279 | -5
[6 empty] | 192 | Красноярск | -43 | -40 | 234 | -7.1
[6 empty] | 193 | Красный Чикой | -42 | -39 | 244 | -10.9
[6 empty] | 194 | Красный Яр | -35 | -34 | 217 | -10
[6 empty] | 195 | Крест- Хальджай | -56 | -55 | 256 | -22.1
[6 empty] | 196 | Кроноки | -23 | -20 | 280 | -2.2
[6 empty] | 197 | Кувандык | -34 | -30 | 204 | -6.9
[6 empty] | 198 | Купино | -41 | -38 | 224 | -9
[6 empty] | 199 | Курган | -39 | -37 | 216 | -7.7
[6 empty] | 200 | Курильск | -19 | -15 | 227 | -0.2
[6 empty] | 201 | Курск | -29 | -26 | 198 | -2.4
[6 empty] | 202 | Кызыл | -48 | -47 | 225 | -15
[6 empty] | 203 | Кыштовка | -42 | -40 | 231 | -8.9
[6 empty] | 204 | Кюсюр | -56 | -54 | 298 | -18.7
[6 empty] | 205 | Кяхта | -41 | -35 | 232 | -9
[6 empty] | 206 | Ленск | -52 | -49 | 259 | -14.2
[6 empty] | 207 | Леуши | -44 | -39 | 238 | -7.4
[6 empty] | 208 | Липецк | -29 | -27 | 202 | -3.4
[6 empty] | 209 | Ловозеро | -33 | -31 | 281 | -5
[6 empty] | 210 | Лопатка, мыс | -15 | -13 | 306 | 0
[6 empty] | 211 | Лоухи | -34 | -31 | 261 | -4.2
[6 empty] | 212 | Магадан (Нагаева, бухта) | -31 | -29 | 288 | -7.1
[6 empty] | 213 | Майкоп | -21 | -19 | 148 | 2.3
[6 empty] | 214 | Макаров | -24 | -23 | 241 | -4.2
[6 empty] | 215 | Мама | -48 | -46 | 255 | -12.6
[6 empty] | 216 | Маргаритово | -22 | -21 | 209 | -4.1
[6 empty] | 217 | Мариинск | -44 | -40 | 235 | -7.7
[6 empty] | 218 | Марково | -51 | -49 | 250 | -12.3
[6 empty] | 219 | Марково | -51 | -48 | 286 | -14.3
[6 empty] | 220 | Марресаля | -41 | -39 | 365 | -8.1
[6 empty] | 221 | Махачкала | -17 | -14 | 148 | 2.7
[6 empty] | 222 | Мезень | -36 | -35 | 272 | -5.2
[6 empty] | 223 | Мелеуз | -38 | -35 | 210 | -6.4
[6 empty] | 224 | Мельничное | -36 | -32 | 225 | -9.3
[6 empty] | 225 | Миллерово | -27 | -25 | 184 | -2.1
[6 empty] | 226 | Мильково | -40 | -38 | 256 | -8.3
[6 empty] | 227 | Минусинск | -42 | -40 | 225 | -8.8
[6 empty] | 228 | Могоча | -43 | -41 | 254 | -13.4
[6 empty] | 229 | Монды | -36 | -33 | 266 | -8.1
[6 empty] | 230 | Мончегорск | -34 | -30 | 271 | -4.5
[6 empty] | 231 | Москва | -30 | -28 | 214 | -3.1
[6 empty] | 232 | Мурманск | -29 | -27 | 275 | -3.2
[6 empty] | 233 | Муром | -33 | -30 | 214 | -4
[6 empty] | 234 | Нагорный | -44 | -41 | 275 | -14.2
[6 empty] | 235 | Нагорское | -36 | -34 | 239 | -5.8
[6 empty] | 236 | Надым | -47 | -44 | 283 | -11.6
[6 empty] | 237 | Наканно | -56 | -54 | 268 | -16.5
[6 empty] | 238 | Нальчик | -20 | -18 | 168 | 0.6
[6 empty] | 239 | Нарьян-Мар | -40 | -37 | 290 | -7.2
[6 empty] | 240 | Начики | -37 | -36 | 280 | -7
[6 empty] | 241 | Невельск | -18 | -16 | 218 | -1.8
[6 empty] | 242 | Невинномысск | -20 | -18 | 168 | 0.1
[6 empty] | 243 | Невон | -50 | -48 | 253 | -11.1
[6 empty] | 244 | Непа | -51 | -50 | 261 | -12.9
[6 empty] | 245 | Нера | -60 | -58 | 272 | -23.8
[6 empty] | 246 | Нерчинск | -47 | -44 | 233 | -14.1
[6 empty] | 247 | Нерчинский Завод | -43 | -41 | 237 | -12.7
[6 empty] | 248 | Ниванкюль | -38 | -36 | 271 | -4.6
[6 empty] | 249 | Нижне- тамбовское | -38 | -36 | 229 | -10.9
[6 empty] | 250 | Нижнеангарск | -35 | -33 | 258 | -9.6
[6 empty] | 251 | Нижний Новгород | -34 | -31 | 215 | -4.1
[6 empty] | 252 | Николаевск- на-Амуре | -39 | -35 | 249 | -9.6
[6 empty] | 253 | Никольск | -38 | -34 | 236 | -4.9
[6 empty] | 254 | Новоаннинский | -29 | -26 | 191 | -3.4
[6 empty] | 255 | Новосибирск | -42 | -39 | 230 | -8.7
[6 empty] | 256 | Ноглики | -33 | -32 | 260 | -7.2
[6 empty] | 257 | Ножовка | -40 | -36 | 221 | -6.1
[6 empty] | 258 | Норский Склад | -44 | -43 | 232 | -14.3
[6 empty] | 259 | Нюрба | -53 | -52 | 263 | -17.7
[6 empty] | 260 | Нюя | -52 | -50 | 253 | -14.2
[6 empty] | 261 | Нязепетровск | -38 | -35 | 229 | -6.8
[6 empty] | 262 | о.Беринга | -12 | -11 | 292 | 0.4
[6 empty] | 263 | Облучье | -37 | -36 | 227 | -11.5
[6 empty] | 264 | Объячево | -37 | -34 | 239 | -5.3
[6 empty] | 265 | Огорон | -41 | -40 | 247 | -13.3
[6 empty] | 266 | Оймякон | -61 | -60 | 286 | -24.3
[6 empty] | 267 | Октябрьская | -28 | -25 | 281 | -3.5
[6 empty] | 268 | Октябрьское | -44 | -41 | 261 | -9
[6 empty] | 269 | Олекминск | -52 | -50 | 256 | -15.3
[6 empty] | 270 | Оленек | -58 | -57 | 290 | -20
[6 empty] | 271 | Олонец | -34 | -29 | 233 | -3.2
[6 empty] | 272 | Омолон | -50 | -47 | 283 | -19.8
[6 empty] | 273 | Омск | -39 | -37 | 221 | -8.4
[6 empty] | 274 | Омсукчан | -54 | -50 | 286 | -17.2
[6 empty] | 275 | Онгудай | -40 | -38 | 231 | -8.3
[6 empty] | 276 | Онега | -35 | -31 | 248 | -3.9
[6 empty] | 277 | Орел | -30 | -26 | 205 | -2.7
[6 empty] | 278 | Оренбург | -34 | -31 | 202 | -6.3
[6 empty] | 279 | Орлинга | -48 | -46 | 253 | -11.6
[6 empty] | 280 | Оссора - Корякский АО | -32 | -31 | 281 | -6
[6 empty] | 281 | Островное | -55 | -51 | 288 | -17.8
[6 empty] | 282 | Оха | -31 | -29 | 266 | -7.3
[6 empty] | 283 | Охотск | -35 | -33 | 280 | -9.5
[6 empty] | 284 | Охотский Перевоз | -56 | -55 | 260 | -21.7
[6 empty] | 285 | Паданы | -30 | -29 | 251 | -3.5
[6 empty] | 286 | Палатка | -44 | -38 | 280 | -10.7
[6 empty] | 287 | Партизанск | -23 | -22 | 198 | -4.5
[6 empty] | 288 | Пенза | -32 | -29 | 207 | -4.5
[6 empty] | 289 | Перевоз | -48 | -46 | 262 | -12.4
[6 empty] | 290 | Пермь | -38 | -35 | 229 | -5.9
[6 empty] | 291 | Петрозаводск | -32 | -29 | 240 | -3.1
[6 empty] | 292 | Петропав- ловск- Камчатский | -22 | -20 | 259 | -1.6
[6 empty] | 293 | Петрунь | -45 | -43 | 286 | -8.6
[6 empty] | 294 | Печора | -46 | -43 | 270 | -7.9
[6 empty] | 295 | Погиби | -32 | -30 | 255 | -8.2
[6 empty] | 296 | Порецкое | -35 | -31 | 212 | -4.6
[6 empty] | 297 | Поронайск | -30 | -28 | 249 | -5.5
[6 empty] | 298 | Посьет | -20 | -19 | 192 | -2.9
[6 empty] | 299 | Поярково | -39 | -37 | 222 | -11.9
[6 empty] | 300 | Преобра- жение | -18 | -17 | 205 | -1.6
[6 empty] | 301 | Преображенка | -51 | -50 | 259 | -13.3
[6 empty] | 302 | Приморско- | -23 | -20 | 159 | 1
[6 empty] | 303 | Псков | -30 | -26 | 212 | -1.6
[6 empty] | 304 | Пулозеро | -40 | -35 | 277 | -4.8
[6 empty] | 305 | Пялица | -28 | -25 | 298 | -2.8
[6 empty] | 306 | Пятигорск | -22 | -20 | 175 | 0.2
[6 empty] | 307 | Реболы | -35 | -32 | 251 | -4
[6 empty] | 308 | Ржев | -31 | -28 | 217 | -2.7
[6 empty] | 309 | Родино | -41 | -38 | 215 | -8.1
[6 empty] | 310 | Ростов-на- Дону | -25 | -22 | 171 | -0.6
[6 empty] | 311 | Рубцовск | -41 | -38 | 213 | -7.4
[6 empty] | 312 | Рудная Пристань | -21 | -20 | 219 | -3.1
[6 empty] | 313 | Рыбновск | -35 | -33 | 255 | -8.9
[6 empty] | 314 | Рязань | -30 | -27 | 208 | -3.5
[6 empty] | 315 | Савали | -37 | -33 | 220 | -5.7
[6 empty] | 316 | Салехард | -43 | -42 | 292 | -11.4
[6 empty] | 317 | Самара | -36 | -30 | 203 | -5.2
[6 empty] | 318 | Сангар | -51 | -50 | 261 | -19.6
[6 empty] | 319 | Санкт- Петербург | -30 | -26 | 220 | -1.8
[6 empty] | 320 | Саранск | -34 | -30 | 209 | -4.5
[6 empty] | 321 | Сарапул | -38 | -34 | 220 | -5.9
[6 empty] | 322 | Саратов | -30 | -27 | 196 | -4.3
[6 empty] | 323 | Саскылах | -55 | -53 | 314 | -17.8
[6 empty] | 324 | Свирица | -32 | -29 | 228 | -2.9
[6 empty] | 325 | Свободный | -41 | -39 | 229 | -12.4
[6 empty] | 326 | Семлячики | -18 | -16 | 267 | -1.2
[6 empty] | 327 | Сизиман | -28 | -26 | 263 | -6.2
[6 empty] | 328 | Сковородино | -43 | -40 | 247 | -13.4
[6 empty] | 329 | Славгород | -41 | -37 | 215 | -8.7
[6 empty] | 330 | Слюдянка | -30 | -28 | 254 | -6.4
[6 empty] | 331 | Смоленск | -28 | -26 | 215 | -2.4
[6 empty] | 332 | Соболево | -32 | -30 | 275 | -4.8
[6 empty] | 333 | Советская Гавань | -29 | -27 | 243 | -6
[6 empty] | 334 | Сорочинск | -33 | -29 | 201 | -6.3
[6 empty] | 335 | Сортавала | -31 | -29 | 237 | -2.6
[6 empty] | 336 | Сосново- Озерское | -41 | -38 | 261 | -10.6
[6 empty] | 337 | Сосуново | -23 | -22 | 245 | -3.8
[6 empty] | 338 | Сосьва | -49 | -44 | 261 | -9.5
[6 empty] | 339 | Софийский Прииск | -44 | -43 | 268 | -14.3
[6 empty] | 340 | Сочи | -5 | -3 | 92 | 6.4
[6 empty] | 341 | Средне- колымск | -53 | -51 | 287 | -18.9
[6 empty] | 342 | Среднекан | -55 | -52 | 274 | -19.3
[6 empty] | 343 | Средний Васюган | -44 | -41 | 244 | -8.8
[6 empty] | 344 | Средний Калар | -48 | -46 | 271 | -16.4
[6 empty] | 345 | Средний Ургал | -41 | -40 | 238 | -13.3
[6 empty] | 346 | Средняя Нюкжа | -47 | -45 | 262 | -16.1
[6 empty] | 347 | Ставрополь | -22 | -19 | 168 | 0.9
[6 empty] | 348 | Сунтар | -53 | -51 | 260 | -16.5
[6 empty] | 349 | Сургут - Ханты- | -45 | -43 | 257 | -9.9
[6 empty] | 350 | Сурское | -36 | -31 | 211 | -4.8
[6 empty] | 351 | Сусуман | -58 | -55 | 286 | -19.9
[6 empty] | 352 | Сухана | -59 | -57 | 286 | -20.6
[6 empty] | 353 | Сыктывкар | -39 | -36 | 245 | -5.8
[6 empty] | 354 | Сюльдюкар | -56 | -53 | 270 | -18
[6 empty] | 355 | Сюрен-Кюель | -49 | -46 | 292 | -17.4
[6 empty] | 356 | Таганрог | -25 | -22 | 167 | -0.4
[6 empty] | 357 | Таимба | -53 | -51 | 264 | -13.6
[6 empty] | 358 | Тайга | -42 | -39 | 240 | -8.3
[6 empty] | 359 | Тайшет | -42 | -40 | 240 | -8.3
[6 empty] | 360 | Тамбов | -30 | -28 | 201 | -3.7
[6 empty] | 361 | Тара | -42 | -40 | 234 | -8.8
[6 empty] | 362 | Тарко-Сале - Ямало- Ненецкий АО | -48 | -46 | 278 | -12.2
[6 empty] | 363 | Татарск | -40 | -39 | 229 | -8.9
[6 empty] | 364 | Тверь | -33 | -29 | 218 | -3
[6 empty] | 365 | Териберка | -23 | -21 | 286 | -2
[6 empty] | 366 | Терско- Орловский | -24 | -22 | 312 | -2.5
[6 empty] | 367 | Тисуль | -42 | -40 | 236 | -7.3
[6 empty] | 368 | Тихвин | -32 | -29 | 227 | -2.8
[6 empty] | 369 | Тихорецк | -24 | -22 | 158 | 1.1
[6 empty] | 370 | Тобольск | -44 | -39 | 232 | -8.1
[6 empty] | 371 | Тогул | -40 | -37 | 225 | -7.3
[6 empty] | 372 | Токо | -53 | -51 | 279 | -18.4
[6 empty] | 373 | Томмот | -54 | -51 | 262 | -17.1
[6 empty] | 374 | Томпо | -57 | -55 | 276 | -22.2
[6 empty] | 375 | Томск | -44 | -40 | 236 | -8.4
[6 empty] | 376 | Топки | -42 | -39 | 235 | -8.2
[6 empty] | 377 | Тотьма | -36 | -32 | 235 | -4.5
[6 empty] | 378 | Троицко- Печорск | -43 | -41 | 258 | -6.9
[6 empty] | 379 | Троицкое | -49 | -47 | 251 | -9.8
[6 empty] | 380 | Троицкое | -32 | -31 | 217 | -9.7
[6 empty] | 381 | Тула | -30 | -27 | 207 | -3
[6 empty] | 382 | Тулун | -42 | -40 | 247 | -9
[6 empty] | 383 | Тунгокочен | -47 | -45 | 262 | -13.8
[6 empty] | 384 | Туой-Хая | -54 | -52 | 266 | -15.8
[6 empty] | 385 | Тупик | -46 | -44 | 260 | -14.8
[6 empty] | 386 | Тура - Эвенкийский АО | -57 | -55 | 271 | -16.9
[6 empty] | 387 | Туринск | -40 | -35 | 226 | -7.7
[6 empty] | 388 | Туруханск | -54 | -50 | 279 | -12.9
[6 empty] | 389 | Тыган-Уркан | -38 | -37 | 245 | -12.4
[6 empty] | 390 | Тында | -44 | -42 | 258 | -14.7
[6 empty] | 391 | Тюмень | -42 | -38 | 225 | -7.2
[6 empty] | 392 | Тяня | -52 | -50 | 262 | -15.7
[6 empty] | 393 | Уакит | -42 | -40 | 274 | -12.7
[6 empty] | 394 | Угут | -45 | -42 | 251 | -9.1
[6 empty] | 395 | Ука | -36 | -34 | 281 | -6.7
[6 empty] | 396 | Улан-Удэ | -40 | -37 | 237 | -10.4
[6 empty] | 397 | Ульяновск | -36 | -31 | 212 | -5.4
[6 empty] | 398 | Умба | -34 | -29 | 265 | -3.7
[6 empty] | 399 | Унаха | -44 | -42 | 255 | -14
[6 empty] | 400 | Уренгой - Ямало- Ненецкий АО | -49 | -46 | 286 | -13.1
[6 empty] | 401 | Усть- Воямполка - Корякский АО | -37 | -35 | 295 | -6.2
[6 empty] | 402 | Усть- Ордынский - Усть- | -44 | -41 | 243 | -10.9
[6 empty] | 403 | Усть- Хайрюзово | -34 | -31 | 278 | -5.2
[6 empty] | 404 | Усть-Кабырза | -43 | -41 | 241 | -9
[6 empty] | 405 | Усть-Камчатск | -30 | -28 | 277 | -4
[6 empty] | 406 | Усть-Мая | -57 | -54 | 256 | -20.1
[6 empty] | 407 | Усть-Миль | -54 | -51 | 259 | -18.9
[6 empty] | 408 | Усть-Мома | -59 | -58 | 277 | -23.1
[6 empty] | 409 | Усть-Нюкжа | -45 | -44 | 253 | -14.9
[6 empty] | 410 | Усть-Озерное | -46 | -43 | 248 | -9.5
[6 empty] | 411 | Усть-Олой | -55 | -51 | 286 | -18.4
[6 empty] | 412 | Усть-Уса | -43 | -41 | 279 | -7.6
[6 empty] | 413 | Усть-Цильма | -41 | -39 | 272 | -6.6
[6 empty] | 414 | Усть-Щугор | -49 | -45 | 268 | -7.9
[6 empty] | 415 | Уфа | -38 | -35 | 213 | -5.9
[6 empty] | 416 | Ухта | -41 | -39 | 261 | -6.4
[6 empty] | 417 | Хабаровск | -34 | -31 | 211 | -9.3
[6 empty] | 418 | Ханты- Мансийск - Ханты- Мансийский АО | -45 | -41 | 250 | -8.8
[6 empty] | 419 | Хатанга - Таймырский АО | -52 | -49 | 311 | -17.1
[6 empty] | 420 | Ходовариха | -34 | -32 | 330 | -6.2
[6 empty] | 421 | Холмск | -19 | -18 | 220 | -2.3
[6 empty] | 422 | Хоринск | -43 | -39 | 241 | -10.8
[6 empty] | 423 | Хоседа-Хард | -43 | -42 | 296 | -8.6
[6 empty] | 424 | Чара | -48 | -46 | 267 | -15.5
[6 empty] | 425 | Чебоксары | -35 | -32 | 217 | -4.9
[6 empty] | 426 | Челюскин, мыс - Таймырский АО | -44 | -41 | 365 | -14.7
[6 empty] | 427 | Челябинск | -35 | -34 | 218 | -6.5
[6 empty] | 428 | Чердынь | -40 | -37 | 245 | -6.7
[6 empty] | 429 | Черкесск | -20 | -18 | 169 | 0.6
[6 empty] | 430 | Черлак | -39 | -37 | 217 | -8.7
[6 empty] | 431 | Черняево | -42 | -41 | 235 | -12.7
[6 empty] | 432 | Чита | -42 | -38 | 242 | -11.4
[6 empty] | 433 | Чугуевка | -33 | -32 | 211 | -8.6
[6 empty] | 434 | Чулым | -42 | -39 | 230 | -8.8
[6 empty] | 435 | Чульман | -51 | -49 | 270 | -17.1
[6 empty] | 436 | Чумикан | -34 | -32 | 274 | -8.8
[6 empty] | 437 | Чурапча | -59 | -56 | 259 | -21.8
[6 empty] | 438 | Чухлома | -36 | -32 | 230 | -4.3
[6 empty] | 439 | Шамары | -38 | -35 | 235 | -6.4
[6 empty] | 440 | Шарья | -36 | -32 | 228 | -4.7
[6 empty] | 441 | Шелагонцы | -58 | -57 | 285 | -20.1
[6 empty] | 442 | Шимановск | -40 | -38 | 233 | -12.5
[6 empty] | 443 | Шира | -39 | -38 | 236 | -7.7
[6 empty] | 444 | Эйк | -54 | -52 | 284 | -18.5
[6 empty] | 445 | Экимчан | -45 | -44 | 253 | -14.4
[6 empty] | 446 | Элиста | -25 | -23 | 173 | -1.2
[6 empty] | 447 | Эльтон | -29 | -26 | 181 | -3.6
[6 empty] | 448 | Энкэн | -30 | -28 | 281 | -7.7
[6 empty] | 449 | Эньмувеем | -52 | -48 | 294 | -14.5
[6 empty] | 450 | Южно- | -21 | -19 | 162 | 0.8
[6 empty] | 451 | Южно- Курильск | -13 | -12 | 228 | 0.1
[6 empty] | 452 | Южно- Сахалинск | -25 | -24 | 230 | -4.3
[6 empty] | 453 | Юкспор | -27 | -24 | 340 | -4.5
[6 empty] | 454 | Якутск | -57 | -54 | 256 | -20.6
[6 empty] | 455 | Янаул | -41 | -37 | 226 | -6
[6 empty] | 456 | Ярославль | -34 | -31 | 221 | -4
[6 empty] | 457 | Ярцево | -50 | -47 | 254 | -10.8